## Химические методики
Перечень методик измерений, аттестованных Закрытым акционерным обществом «Институт стандартных образцов» |  |  |  |  | Актуализирован: 24.03.2026
Объект аналитического контроля | Определяемый элемент/ компонент | Диапазон измерения, % | Метод измерений | Номер нормативного документа (НД) | Номер в реестре аттестованных методик (методов) измерений в ФИФ
Бронзы безоловянные | Алюминий | 3,0-13 | Атомно-эмиссионный с индуктивно связанной плазмой метод. Основан на возбуждении спектра индуктивно связанной плазмой и последующим измерении интенсивности спектральных линий определяемых элементов | НДИ 01.07.177-2017 | ФР.1.31.2019.33581
Бронзы безоловянные | Алюминий | 7,0-11,0 | Титриметрический метод. Основан на образовании комплексного соединения алюминия с трилоном Б в кислой среде и последующем титровании избытка трилона Б раствором хлористого цинка в присутствии индикатора ксиленолового оранжевого (рН 5,5-6), разложении комплексоната алюминия добавлением фторида натрия (аммония) и титровании трилона Б, выделившегося в количестве, эквивалентном содержанию алюминия. Медь предварительно отделяют электролизом. | НДИ 01.07.164-2017 | ФР.1.31.2018.28841
Бронзы безоловянные | Алюминий | 7,0-11,0 | Атомно-абсорбционный метод. Основан на измерении поглощения света атомами алюминия, образующимися при введении анализируемого раствора в пламя ацетилен-закись азота при длине 309,3 нм. Влияние сопутствующих элементов, связанное с их ионизацией, устраняют введением в качестве спектроскопического буфера раствора калия хлористого. Медь отделяют электролизом. | НДИ 01.07.165-2017 | ФР.1.31.2018.28842
Бронзы безоловянные | Железо | 0,03-7,0 | Фотометрический метод. Основан на образовании железом (II, III) окрашенного в желтый цвет комплексного соединения с сульфосалициловой кислотой в аммиачном растворе при рН 8-10 после отделения железа соосаждением с гидроокисью алюминия. Максимум светопоглощения комплекса при 420-430 нм. Оптимальная концентрация железа 50-600 мкг в 100 см³ раствора. Влияние марганца устраняют введением раствора гидроксиламина гидрохлорида. | НДИ 01.07.170-2017 | ФР.1.31.2018.29500
Бронзы безоловянные | Железо | 0,03-7,0 | Атомно-абсорбционный метод. Основан на измерении поглощения абсорбции света атомами железа, образующимися при введении анализируемого раствора в пламя ацетилен-воздух после отделения железа соосаждением с гидроокисью алюминия. Измеряют атомную абсорбцию при длине волны 248,3 нм. При массовой доле железа более 1 % возможно измерение атомной абсорбции при длине волны 372 нм. В воздушно-ацетиленовом пламени Сраб. обл.= 5 мкг/см³. | НДИ 01.07.171-2017 | ФР.1.31.2018.29498
Бронзы безоловянные | Железо | 0,03-7,0 | Атомно-эмиссионный с индуктивно связанной плазмой метод. Основан на возбуждении спектра индуктивно связанной плазмой и последующим измерении интенсивности спектральных линий определяемых элементов | НДИ 01.07.177-2017 | ФР.1.31.2019.33581
Бронзы безоловянные | Кремний | 0,02-0,3 | Фотометрический метод. Основан на образовании желтой кремнемолибденовой гетерополикислоты при рН 1,0-1,5 с последующим восстановлением тиомочевиной до комплексного соединения, окрашенного в синий цвет, с максимумом светопоглощения при длине волны 670 нм. Оптимальная концентрация кремния 2-25 мкг в 50 см³ раствора. | НДИ 01.07.163-2017 | ФР.1.31.2018.28840
Бронзы безоловянные | Кремний | 0,03-0,3 | Атомно-эмиссионный с индуктивно связанной плазмой метод. Основан на возбуждении спектра индуктивно связанной плазмой и последующим измерении интенсивности спектральных линий определяемых элементов | НДИ 01.07.177-2017 | ФР.1.31.2019.33581
Бронзы безоловянные | Марганец | 0,10-3,0 | Фотометрический метод. Основан на окислении марганца (II) до перманганат-ионов калием иоднокислым в азотнокислом растворе в присутствии фосфорной кислоты. Влияние сопутствующих компонентов, имеющих собственную окраску, учитывают измерением оптической плотности при длине волны 520-530 нм относительно фонового раствора сравнения, в котором перманганат-ионы восстанавливают азотистокислым натрием. Влияние меди учитывают введением в стандартный раствор сравнения. Оптимальная концентрация марганца составляет 50-900 мкг в 100 см³ раствора. | НДИ 01.07.168-2017 | ФР.1.31.2018.28844
Бронзы безоловянные | Марганец | 0,10-3,0 | Атомно-абсорбционный метод. Основан на измерении поглощения излучения лампы с полым катодом атомами марганца при длине волны 279,5 нм (или 403,1 нм для высоких содержаний марганца). Для атомизации раствора при определении марганца используют пламя воздух-ацетилен. | НДИ 01.07.169-2017 | ФР.1.31.2018.29532
Бронзы безоловянные | Марганец | 0,20-3,0 | Атомно-эмиссионный с индуктивно связанной плазмой метод. Основан на возбуждении спектра индуктивно связанной плазмой и последующим измерении интенсивности спектральных линий определяемых элементов | НДИ 01.07.177-2017 | ФР.1.31.2019.33581
Бронзы безоловянные | Мышьяк | 0,001-0,010 | Фотометрический метод. Основан на реакции восстановления желтой формы мышьяковомолибденового комплекса аскорбиновой кислотой в хлорнокислом растворе и измерении оптической плотности раствора синего мышьяковомолибденового комплекса при λ = 840 нм. Оптимальная концентрация мышьяка 2-50 мкг в 50 см³ раствора. Мышьяк предварительно отделяют от меди осаждением на гидроксиде железа, затем дистилляцией в виде хлорида мышьяка (III) из солянокислого раствора в присутствии сернокислого гидразина и бромистого калия. | НДИ 01.07.173-2017 | ФР.1.31.2019.33579
Бронзы безоловянные | Мышьяк | 0,001-0,010 | Атомно-эмиссионный с индуктивно связанной плазмой метод. Основан на возбуждении спектра индуктивно связанной плазмой и последующим измерении интенсивности спектральных линий определяемых элементов | НДИ 01.07.177-2017 | ФР.1.31.2019.33581
Бронзы безоловянные | Никель | 0,01-5,0 | Атомно-эмиссионный с индуктивно связанной плазмой метод. Основан на возбуждении спектра индуктивно связанной плазмой и последующим измерении интенсивности спектральных линий определяемых элементов | НДИ 01.07.177-2017 | ФР.1.31.2019.33581
Бронзы безоловянные | Никель | 0,01-7,0 | Фотометрический метод. Основан на образовании комплексного соединения никеля с диметилглиоксимом в щелочной среде в присутствии окислителя – надсернокислого аммония и измерении оптической плотности раствора при длине волны 440–470 нм. Масса никеля 10–100 мкг в 100 см³ раствора. Медь отделяют электролизом. При соотношении никеля к марганцу 1:8 марганец не мешает определению. В присутствии марганца, превышающем указанное соотношение, после электролиза его отделяют осаждением в виде двуокиси. Влияние остальных компонентов устраняют переведением в виннокислые комплексы. | НДИ 01.07.166-2017 | ФР.1.31.2018.29534
Бронзы безоловянные | Никель | 0,01-7,0 | Атомно-абсорбционный метод. Основан на измерении поглощения абсорбции света атомами никеля, образующимися при введении анализируемого раствора в пламя ацетилен-воздух при длине волны 232,0 нм или 341,5 нм. Медь предварительно отделяют электролизом. В присутствии значительных количеств марганца после электролиза его отделяют осаждением в виде двуокиси. | НДИ 01.07.167-2017 | ФР.1.31.2018.29533
Бронзы безоловянные | Олово | 0,002-0,5 | Атомно-эмиссионный с индуктивно связанной плазмой метод. Основан на возбуждении спектра индуктивно связанной плазмой и последующим измерении интенсивности спектральных линий определяемых элементов | НДИ 01.07.177-2017 | ФР.1.31.2019.33581
Бронзы безоловянные | Олово | 0,005-0,5 | Фотометрический метод. Основан на измерении оптической плотности раствора комплексного соединения олова с n-нитрофенилфлуороном при длине волны 530 нм. Оптимальная концентрация олова 5-25 мкг в 50 см³ раствора. Влияние сопутствующих элементов устраняют осаждением олова на гидроокиси бериллия при рН 8 в присутствии трилона Б. | НДИ 01.07.174-2017 | ФР.1.31.2018.29493
Бронзы безоловянные | Свинец | 0,001-0,25 | Атомно-абсорбционный метод. Основан на измерении поглощения света атомами свинца, образующимися при введении анализируемого раствора в пламя ацетилен-воздух при длине волны 283,3 нм после предварительного выделения свинца с гидроокисью железа или сульфатом стронция. | НДИ 01.07.176-2017 | ФР.1.31.2018.29496
Бронзы безоловянные | Свинец | 0,002-2,5 | Атомно-эмиссионный с индуктивно связанной плазмой метод. Основан на возбуждении спектра индуктивно связанной плазмой и последующим измерении интенсивности спектральных линий определяемых элементов | НДИ 01.07.177-2017 | ФР.1.31.2019.33581
Бронзы безоловянные | Сурьма | 0,001-0,010 | Экстракционно-фотометрический метод. Основан на взаимодействии аниона сурьмы [SbCl6]- c бриллиантовым зеленым в среде серной и соляной кислот с молярной концентрацией 2-3,5 моль/дм³. Растворимое в толуоле соединение имеет максимум светопоглощения при длине волны 640 нм. Оптимальная концентрация сурьмы при экстракции 2-10 мкг в 25 см³ толуола. Сурьму от меди отделяют осаждением аммиаком с суммой гидроксидов. | НДИ 01.07.178-2018 | ФР.1.31.2019.33582
Бронзы безоловянные | Сурьма | 0,001-0,2 | Атомно-эмиссионный с индуктивно связанной плазмой метод. Основан на возбуждении спектра индуктивно связанной плазмой и последующим измерении интенсивности спектральных линий определяемых элементов | НДИ 01.07.177-2017 | ФР.1.31.2019.33581
Бронзы безоловянные | Фосфор | 0,001-0,10 | Фотометрический метод. Основан на образовании в среде серной кислоты фосфорномолибденового гетерополикомплекса (ФМК), восстановленного аскорбиновой кислотой в присутствии калия сурьмяновиннокислого, и последующем измерении оптической плотности при длине волны 880 нм. Массовая концентрация фосфора 2-40 мкг в 100 см³ раствора. От сопутствующих элементов фосфор отделяют осаждением на гидроокиси бериллия при рН 8-10. Мышьяк, мешающий определению при отношении к фосфору 2:1 и более, отгоняют в виде бромида. | НДИ 01.07.175-2017 | ФР.1.31.2019.33580
Бронзы безоловянные | Фосфор | 0,002-0,05 | Атомно-эмиссионный с индуктивно связанной плазмой метод. Основан на возбуждении спектра индуктивно связанной плазмой и последующим измерении интенсивности спектральных линий определяемых элементов | НДИ 01.07.177-2017 | ФР.1.31.2019.33581
Бронзы безоловянные | Цинк | 0,005-3,0 | Атомно-абсорбционный метод. Основан на измерении поглощения излучения лампы с полым катодом атомами цинка при длине волны 279,5 нм или 403,1 нм для высоких содержаний. Для атомизации раствора при определении цинка используют пламя ацетилен-воздух. Концентрация рабочей области до 3 мкг/см³. | НДИ 01.07.172-2017 | ФР.1.31.2018.29497
Бронзы безоловянные | Цинк | 0,005-5,0 | Атомно-эмиссионный с индуктивно связанной плазмой метод. Основан на возбуждении спектра индуктивно связанной плазмой и последующим измерении интенсивности спектральных линий определяемых элементов | НДИ 01.07.177-2017 | ФР.1.31.2019.33581
Ванадия пятиокись техническая | Железо общее | 0,4-0,8 | Титриметрический метод. Основан на восстановлении железа (III) раствором двухлористого олова до железа (II) и титровании последнего раствором двухромовокислого калия в присутствии индикатора дифениламинсульфоната натрия. Основную массу ванадия отделяют от железа гидроокисью натрия в присутствии пероксида натрия. Оставшиеся количества ванадия в слабосолянокислой среде (~ 1,7 М) в присутствии фтористого аммония не мешают определению. | НДИ 01.12.04-2004 | -
Ванадия пятиокись техническая | Железо общее | 0,4-0,8 | Фотометрический метод. Основан на образовании окрашенного комплексного соединения железа (II) с 1,10-фенантролином в ацетатной среде (рН 3,5-5,0). Для восстановления железа(III) применяют гидроксиламина гидрохлорид. Максимум светопоглощения комплексного соединения при 510-520 нм. Оптимальная концентрация железа 25-100 мкг в 100 см³ раствора. | НДИ 01.12.05-2004 | -
Ванадия пятиокись техническая | Оксид ванадия (V) | 90-95 | Титриметрический метод. Метод основан на окислении ванадия (IV) марганцовокислым калием в кислой среде и титровании ванадия (V) раствором двойной сернокислой соли закиси железа и аммония (соль Мора). Конечную точку титрования определяют амперометрическим или потенциометрическим способом. | НДИ 01.04.12.10-2025 | ФР.1.31.2025.53025
Ванадия пятиокись техническая | Оксид калия Оксид натрия | 0,02-0,10 0,02-0,10 | Атомно-эмиссионный метод. Основан на измерении интенсивности излучения калия при длине волны 766,5 нм и натрия при длине волны 589,0 нм. Для атомизации пробы используется пламя ацетилен - воздух. Взаимное влияние щелочных элементов устраняют введением раствора цезия. | НДИ 01.12.12-2004 Редакция 2014 | ФР.1.31.2018.28941
Ванадия пятиокись техническая | Оксид кальция | 0,5-1,0 | Титриметрический метод. Основан на выделении кальция в виде оксалата и титровании марганцовокислым калием щавелевой кислоты, выделившейся при растворении осадка оксалата кальция в разбавленной серной кислоте в количестве, эквивалентном количеству кальция в растворе. | НДИ 01.05.12.13-2004 Редакция 2014 | ФР.1.31.2015.19474
Ванадия пятиокись техническая | Оксид кальция | 0,5-1,0 | Атомно-абсорбционный метод. Основан на измерении поглощения излучения ламп с полым катодом атомами кальция при длине волны 422,7 нм в пламени ацетилен-воздух или ацетилен-закись азота. Влияние алюминия устраняют введением раствора лантана. | НДИ 01.05.12.14-2004 Редакция 2014 | ФР.1.31.2018.28940
Ванадия пятиокись техническая | Оксид кремния | 0,2-0,5 | Гравиметрический метод. Основан на выделении кремниевой кислоты в нерастворимой форме путем обезвоживания ее выпариванием растворов до паров хлорной кислоты или паров серного ангидрида и последующем сжигании и прокаливании осадка. Для учета влияния сопутствующих элементов осадок обрабатывают фтористоводородной и серной кислотами и отгоняют кремний в виде тетрафторида. Полученный остаток прокаливают при 1000-1100 °C и взвешивают. | НДИ 01.12.06-2004 | -
Ванадия пятиокись техническая | Оксид марганца (II) | 2-4 | Фотометрический метод. Основан на реакции окисления марганца (II) до перманганат-ионов калием (натрием) иоднокислым в сернокислой среде в присутствии фосфорной кислоты. Оптическую плотность измеряют при длине волны 520-530 нм относительно раствора сравнения, в котором перманганат–ионы восстанавливают азотистокислым натрием. Оптимальная концентрация марганца составляет 500-1000 мкг в 200 см³ раствора. | НДИ 01.12.11-2004 | -
Ванадия пятиокись техническая | Оксид титана | 0,2-0,5 | Фотометрический метод. Основан на образовании комплексного соединения титана (IV) с диантипирилметаном в 0,5-4 моль/дм³ соляной кислоте и последующем измерении оптической плотности раствора при длине волны 380-390 нм. Оптимальная концентрация титана 60-150 мкг в 100 см³ раствора. Ионы железа (III), ванадия (V), мешающие определению титана, предварительно восстанавливают аскорбиновой кислотой. | НДИ 01.12.07-2004 | -
Ванадия пятиокись техническая | Сера | 0,005-0,010 | ИК-абсорбционный и кулонометрический методы. Инфракрасно-абсорбционный метод основан на сжигании навески пробы в токе кислорода в присутствии плавней при температуре 1700 °C и регистрации сернистого газа методом инфракрасной абсорбции с использованием автоматического анализатора IR-232 фирмы LECO®. Кулонометрический метод основан на сжигании навески пробы в токе кислорода в присутствии плавня при температуре 1350-1400 °C, поглощении образовавшейся двуокиси серы поглотительным раствором с определенным начальным значением рН ~3,3 и последующем измерении количества электричества, необходимого для восстановления исходного значения рН, которое пропорционально массовой доле серы в навеске пробы. | НДИ 01.12.03-2004 | -
Ванадия пятиокись техническая | Углерод | 0,005-0,01 | ИК-абсорбционный и кулонометрический методы. Инфракрасно-абсорбционный метод основан на сжигании навески пробы в токе кислорода в присутствии плавня при температуре ~1700 °C и определении количества образовавшейся двуокиси углерода путем измерения поглощенного ею инфракрасного излучения. Кулонометрический метод основан на сжигании навески пробы в токе кислорода в присутствии плавня при температуре 1250-1350 °C, поглощении образовавшейся двуокиси углерода поглотительным раствором с определенным начальным значением рН и последующем измерении (на установке для кулонометрического титрования) количества электричества, затраченного на восстановление исходного значения рН, которое пропорционально массовой доле углерода в навеске пробы. | НДИ 01.12.02-2004 | -
Ванадия пятиокись техническая | Фосфор | 0,005-0,01 | Фотометрический метод. Основан на образовании в сернокислой или хлорносернокислой среде фосфорномолибденового гетерополикомплекса (ФМК), восстановленного аскорбиновой кислотой в присутствии калия сурьмяновиннокислого, и последующем измерении оптической плотности при длине волны 880 нм. Массовая концентрация фосфора 2–50 мкг в 100 см³ раствора. Время развития окраски 1,5-2 ч в сернокислой среде, 10 мин – в хлорносернокислой среде. От сопутствующих элементов фосфор отделяют осаждением на гидроокиси бериллия при рН 8-10. Мышьяк, мешающий определению при отношении к фосфору 2:1 и более, отгоняют в виде бромида. | НДИ 01.12.08-2004 | -
Ванадия пятиокись техническая | Фосфор | 0,005-0,010 | Экстракционно-фотометрический метод основан на экстракции фосфора из хлорнокислой среды изобутиловым спиртом в виде желтого фосфорно-молибденового комплекса, который восстанавливают в органической фазе до синего комплекса двухлористым оловом. Экстракт гомогенизируют ацетоном и измеряют оптическую плотность раствора при длине волны 720 нм. Оптимальная концентрация фосфора 3-20 мкг в 50 см³ экстракта. Влияние мышьяка при массовой доле более, чем в два раза превышающей массовую долю фосфора, устраняют отгонкой в виде трихлорида. Влияние титана устраняют добавлением фтористого аммония. | НДИ 01.04.12.09-2004 | -
Глина формовочная бентонитовая | Оксид кальция | 1,0-2,0 | Гравиметрический метод. Основан на выделении кальция в виде оксалата с последующим растворением оксалата кальция в разбавленной серной кислоте и титровании выделившейся при этом щавелевой кислоты раствором марганцовокислого калия. | НДИ 01.05.29-2005 | -
Глина формовочная бентонитовая | Оксид магния | 1,0-2,0 | Гравиметрический метод. Основан на осаждении магния в виде двойной соли MgNH4PO4 и прокаливании до пирофосфата магния. | НДИ 01.05.29-2005 | -
Глина формовочная бентонитовая | Сера | 0,01-0,3 | Титриметрический алкалиметрический метод. Основан на сжигании навески в токе кислорода при температуре 1300-1350 °C с последующим поглощением сернистого газа слабокислым раствором пероксида водорода и титровании образовавшейся серной кислоты раствором щелочи в присутствии индикатора. | НДИ 01.05.06.25-2005 Редакция 2015 | ФР.1.31.2015.20715
Глина формовочная бентонитовая | Сера | 0,010-0,3 | Инфракрасно-абсорбционный метод. Основан на сжигании навески пробы в токе кислорода в присутствии плавня в индукционной (~1700 °C) или трубчатой (1325-1375 °C) печи и определении количества серы путем измерения поглощенного инфракрасного излучения образовавшимся оксидом серы. | НДИ 01.05.06.24-2005 Редакция 2019 | ФР.1.31.2019.33815
Глина формовочная бентонитовая | Сера | 0,010-0,3 | Титриметрический йодометрический метод. Основан на сжигании навески в токе кислорода при температуре 1300-1350 °C, поглощении образующегося оксида серы водой и титровании сернистой кислоты раствором иодид-иодата в присутствии индикатора крахмала. | НДИ 01.05.06.26-2014 Редакция 2019 | ФР.1.31.2019.35024
Глина формовочная бентонитовая | Сера | 0,02-0,3 | Гравиметрический метод. Основан на осаждении сульфат-иона в виде сернокислого бария раствором хлористого бария в слабосолянокислой среде. Разложение пробы проводят окислительным щелочным спеканием со смесью углекислого натрия и марганцовокислого калия. | НДИ 01.05.06.09.41-2005 Редакция 2020 | ФР.1.31.2021.39170
Доломит | Нерастворимый остаток | 1,0-2,0 | Гравиметрический метод. Основан на растворении доломита в соляной кислоте при нагревании в течение 30 мин, отделении нерастворимого остатка и взвешивании его после прокаливания. | НДИ МХ-0101-98 Изменение № 1 от 17.01.2005 | ФР.1.31.2024.49417
Доломит | Оксид марганца (II) | 0,02-0,05 | Фотометрический метод. Основан на окислении марганца (II) до марганца (VII) периодатом калия в сернокислом растворе (0,5-1,75 моль/дм³) в присутствии фосфорной кислоты и измерении интенсивности окраски раствора при длине волны 520-530 нм. Оптимальная масса оксида марганца (II) составляет 50-125 мкг в 100 см³ раствора. | НДИ МХ-0201-99 Изменение № 1 от 17.01.2005 | ФР.1.31.2008.04380
Железо чистое | Никель | 0,003-0,05 | Фотометрический метод. Основан на образовании окрашенного комплексного соединения никеля с диметилглиоксимом в щелочной среде в присутствии окислителя – надсернокислого аммония и измерении оптической плотности его окраски при длине волны 440–470 нм. Оптимальная концентрация никеля 5–40 мкг в 50 см³ раствора. От железа, хрома, марганца и других мешающих элементов никель отделяют экстракцией хлороформом в виде диметилглиоксимата никеля в присутствии лимоннокислого натрия и гидроксиламина гидрохлорида. Влияние меди и кобальта устраняют промыванием аммиаком хлороформного раствора. Никель реэкстрагируют соляной кислотой (0,5 моль/дм³). | НДИ МХ-0016-97 Изменение № 1 от 17.01.2005 | ФР.1.31.2024.47967
Железо чистое, сталь | Марганец | 0,0005-0,05 | Инверсионно-вольтамперометрический метод. Основан на предварительном электрохимическом концентрировании марганца (IV) в виде соединения с периодат-ионами на поверхности графитового электрода с последующей регистрацией катодной поляризационной кривой. Железо отделяют от марганца экстракцией смесью керосина и трибутилфосфата в соотношении 1:1. Влияние остаточного количества железа (III) устраняют путем маскирования фосфорной кислотой. Оптимальная концентрация марганца 2,5-20 мкг в 50 см³ раствора. | НДИ 01.01.106-2010 | -
Железо чистое, сталь углеродистая | Молибден | 0,0003-0,001 | Экстракционно-фотометрический метод. Основан на образовании комплексного соединения молибдена с цинк-дитиолом, его экстракции из растворов 7-9 М соляной кислоты четыреххлористым углеродом или хлороформом и измерении оптической плотности экстрактов при длине волны 670-690 нм. Оптимальная масса молибдена 2-10 мкг в 25 см³ экстракта. Хром, никель, алюминий, мышьяк, ванадий, железо (II) не мешают определению. | НДИ МХ-0223-99 Изменение № 1 от 17.01.2005 Изменение № 2 от 23.08.2011 | -
Железо чистое, сталь углеродистая и легированная вольфрамом до 3 %, медью до 2 % | Молибден | 0,0002-0,03 | Инверсионно-вольтамперометрический метод. Метод основан на предварительном электрохимическом концентрировании марганца (IV) в виде соединения с периодат-ионами на поверхности графитового электрода с последующей регистрацией катодной поляризационной кривой. Железо отделяют от марганца экстракцией смесью керосина и трибутилфосфата в соотношении 1:1. Влияние остаточного количества железа (III) устраняют путем маскирования фосфорной кислотой. Оптимальная концентрация марганца 2,5-20 мкг в 50 см³ раствора. | НДИ 01.01.107-2010 | -
Железорудное сырье | Оксид марганца (II) | 0,01-5,0 | Фотометрический метод. Основан на окислении марганца (II) до пермарганат-ионов калием (натрием) иоднокислым в сернокислой среде в присутствии фосфорной кислоты, устраняющей влияние железа. Оптическую плотность раствора измеряют при длине волны 520-530 нм относительно раствора сравнения, в котором перманганат-ионы восстанавливают натрием азотистокислым. Оптимальная концентрация марганца составляет 40-400 мкг в 100 см³ раствора. | НДИ 01.06.110-2011 | -
Железорудное сырье | Пятиокись ванадия | 0,05-1,0 | Амперометрический метод. Основан на амперометрическом титровании ванадия (V) раствором соли закиси железа и аммония двойной сернокислой в сернокислой среде с двумя платиновыми электродами при потенциале +(0,4-0,7) В по току окисления избыточных ионов железа (II). Ванадий (IV) окисляют до ванадия (V) марганцовокислым калием. Избыток последнего восстанавливают азотистокислым натрием. | НДИ МХ-0062-97 Изменение № 1 от 17.01.2005 | ФР.1.31.2024.49150
Железорудное сырье | Фосфор | 0,08-2,0 | Титриметрический метод. Основан на осаждении пятивалентного фосфора в виде желтого фосфорномолибденового комплекса с последующим растворением осадка в растворе гидроокиси натрия, избыток которого титруют азотной кислотой. | НДИ МХ-0218-99 Изменение № 1 от 17.01.2005 | ФР.1.31.2008.04547
Известняк | Сера | 0,001-0,10 | Инфракрасно-абсорбционный метод. Основан на сжигании навески пробы в токе кислорода в присутствии плавня в индукционной (~1700 °C) или трубчатой (1325-1375 °C) печи и определении количества серы путем измерения поглощенного инфракрасного излучения образовавшимся оксидом серы. | НДИ 01.05.06.24-2005 Редакция 2019 | ФР.1.31.2019.33815
Известняк | Сера | 0,003-0,010 | Титриметрический йодометрический метод. Основан на сжигании навески в токе кислорода при температуре (1300-1350) °C, поглощении образующегося оксида серы водой и титровании сернистой кислоты раствором йодид-йодата в присутствии индикатора крахмала | НДИ 01.05.192-2022 | ФР.1.31.2023.45433
Известняк флюсовый | Оксид кальция | 40-70 | Титриметрический метод. Основан на титровании ионов кальция раствором трилона Б в присутствии флуорексона и тимолфталеина при рН 13. Влияние железа, алюминия, титана, частично марганца и других элементов устраняют добавлением триэтаноламина. | НДИ МХ-0183-2022 | ФР.1.31.2023.45589
Известняк флюсовый | Оксид кремния | 0,04-0,20 | Фотометрический метод. Основан на реакции образования желтой кремнемолибденовой гетерополикислоты в слабокислой среде (рН 1,0-1,2) и последующем восстановлении ее аскорбиновой кислотой до комплексного соединения, окрашенного в синий цвет с максимумом светопоглощения при длине волны 810-815 нм. Оптимальная концентрация оксида кремния 10-200 мкг в 100 см³ раствора. | НДИ 01.05.43-2014 | ФР.1.31.2015.19478
Известняк флюсовый | Оксид кремния | 0,05-0,4 | Гравиметрический метод. Основан на выделении кремниевой кислоты в присутствии желатина из солянокислого раствора при температуре не выше 60 °С. Прокаленный осадок оксида кремния обрабатывают фтористоводородной и серной кислотами для учета примесей. После обработки остаток прокаливают при температуре 1000 °С. | НДИ МХ-0181-99, Редакция 2014 | ФР.1.31.2015.21544
Известняк флюсовый | Оксид магния | 0,2-0,5 | Атомно-абсорбционный метод. Основан на измерении излучения лампы с полым катодом после абсорбции этого излучения раствором пробы, атомизированным в пламени воздух-ацетилен или ацетилен-закись азота. Абсорбцию магния измеряют при длине волны 285,2 нм. Влияние алюминия, железа, кремния устраняют введением раствора лантана. | НДИ МХ-0186-99 Изменение № 1 от 17.01.2005 | ФР.1.31.2007.04088
Известняк флюсовый | Оксид алюминия | 0,01-0,2 | Фотометрический метод. Основан на образовании комплексного соединения алюминия с алюминоном в соляно-ацетатном буферном растворе при рН 4,5-4,6 и измерении оптической плотности раствора при длине волны 530-540 нм. Оптимальная масса алюминия от 5 до 50 мкг в 100 см³ раствора. Алюминий от кальция и магния отделяют осаждением уротропином. Влияние железа устраняют введением аскорбиновой кислоты. | НДИ 01.05.60-2022 | ФР.1.31.2023.45586
Известняк флюсовый | Фосфор | 0,003-0,02 | Фотометрический метод. Основан на образовании фосфорномолибденового гетерополикомплекса, его восстановлении до молибденовой сини и измерении оптической плотности растворов при длине волны 680–800 нм при использовании в качестве восстановителя ионов железа (II) в присутствии сернистокислого натрия или гидроксиламина гидрохлорида и при длине волны 880 нм – аскорбиновой кислоты в присутствии калия сурьмяновиннокислого. Оптимальная масса фосфора 5–40 мкг при восстановлении аскорбиновой кислотой, 20–50 мкг при восстановлении сернистокислым натрием и гидроксиламином гидрохлоридом. Влияние мышьяка при использовании в качестве восстановителя гидроксиламина гидрохлорида устраняют отгонкой, при использовании аскорбиновой кислоты и сернистокислого натрия необходима отгонка мышьяка, если его массовая доля более, чем в два раза превышает массовую долю фосфора. | НДИ МХ-0185-99 Изменение № 1 от 17.01.2005 | ФР.1.31.2007.04087
Кокс | Оксид калия | 0,05-0,2 | Атомно-абсорбционный и атомно-эмиссионный методы. Атомно-абсорбционный метод основан на измерении атомного поглощения калия и натрия в пламени воздух-ацетилен. Атомно-эмиссионный метод основан на возбуждении атомов калия и натрия в пламени воздух-ацетилен и измерении интенсивности возникающего характеристического излучения. Поглощение и излучение калия измеряют при длине волны 766,5 нм, натрия – при длине волны 589,0 нм. Взаимное влияние щелочных элементов устраняется введением в раствор соли цезия. | НДИ МХ-0252-99 Изменение № 1 от 17.01.2005 | ФР.1.31.2008.04791
Кокс | Оксид калия | 0,1-0,2 | Атомно-эмиссионный с индуктивно связанной плазмой метод. Основан на возбуждении атомов элементов при введении анализируемого раствора в индуктивно связанную плазму и последующим измерении интенсивности излучения атомами определяемых элементов. Связь интенсивности аналитической линии с концентрацией элемента в растворе устанавливают с помощью градуировочной характеристики. Взаимное влияние щелочных элементов устраняется введением в раствор соли цезия. | НДИ 01.12.200-2024 | ФР.1.31.2024.50032
Кокс | Оксид натрия | 0,02-0,10 | Атомно-эмиссионный с индуктивно связанной плазмой метод. Основан на возбуждении атомов элементов при введении анализируемого раствора в индуктивно связанную плазму и последующим измерении интенсивности излучения атомами определяемых элементов. Связь интенсивности аналитической линии с концентрацией элемента в растворе устанавливают с помощью градуировочной характеристики. Взаимное влияние щелочных элементов устраняется введением в раствор соли цезия. | НДИ 01.12.200-2024 | ФР.1.31.2024.50032
Кокс | Оксид натрия | 0,05-0,2 | Атомно-абсорбционный и атомно-эмиссионный методы. Атомно-абсорбционный метод основан на измерении атомного поглощения калия и натрия в пламени воздух-ацетилен. Атомно-эмиссионный метод основан на возбуждении атомов калия и натрия в пламени воздух-ацетилен и измерении интенсивности возникающего характеристического излучения. Поглощение и излучение калия измеряют при длине волны 766,5 нм, натрия – при длине волны 589,0 нм. Взаимное влияние щелочных элементов устраняется введением в раствор соли цезия. | НДИ МХ-0252-99 Изменение № 1 от 17.01.2005 | ФР.1.31.2008.04791
Кокс | Сера | 0,5-2,0 | Гравиметрический метод. Основан на осаждении сульфат-иона в виде сернокислого бария в слабокислой среде раствором хлористого бария. Разложение пробы проводят спеканием со смесью окиси магния и углекислого натрия (смесью Эшка). | НДИ 01.12.81-2012 | -
Кокс | Сера | 0,5-2,0 | Титриметрический алкалиметрический метод. Основан на сжигании навески в токе кислорода при температуре 1250-1350 °C с последующим поглощением сернистого газа слабокислым раствором пероксида водорода и титровании образовавшейся серной кислоты раствором щелочи в присутствии индикатора. | НДИ 01.12.82-2012 | -
Кокс | Фосфор | 0,02-0,05 | Атомно-эмиссионный с индуктивно связанной плазмой метод. Основан на возбуждении атомов элементов при введении анализируемого раствора в индуктивно связанную плазму и последующим измерении интенсивности излучения атомами определяемых элементов. Связь интенсивности аналитической линии с концентрацией элемента в растворе устанавливают с помощью градуировочной характеристики. Взаимное влияние щелочных элементов устраняется введением в раствор соли цезия. | НДИ 01.12.200-2024 | ФР.1.31.2024.50032
Кокс | Фосфор | 0,02-0,05 | Фотометрический метод. Основан на образовании желтого фосфорномолибденового гетерополикомплекса, его восстановлении и последующем измерении оптической плотности раствора синего фосфорномолибденового комплекса. В качестве восстановителя используют гидроксиламин (λ = 825 нм). Оптимальная концентрация фосфора 10–50 мкг в 100 см³. | НДИ МХ-0251-99 Изменение № 1 от 17.01.2005 | ФР.1.31.2024.47976
Концентрат ильменитовый | Железо общее | 15-25 | Титриметрический метод. Основан на титровании железа (III) раствором трилона Б в присутствии индикатора – сульфосалициловой кислоты при рН 1-2. Влияние титана устраняют введением винной кислоты или аммония виннокислого. | НДИ 01.06.66-2011 | ФР.1.31.2023.45903
Концентрат ильменитовый | Оксид кремния | 1,0-2,0 | Гравиметрический метод. Метод основан на выделении кремниевой кислоты в нерастворимой форме путем обезвоживания ее выпариванием раствора до паров серного ангидрида. Прокаленный осадок оксида кремния обрабатывают фтористоводородной и серной кислотами для учета примесей. После обработки остаток прокаливают при температуре 1000 °С. | НДИ 01.06.63-2011 | ФР.1.31.2023.45900
Концентрат ильменитовый | Оксид фосфора (V) | 0,2-0,5 | Фотометрический метод. Основан на образовании желтого фосфорномолибденового гетерополикомплекса, его восстановлении и последующем измерении оптической плотности раствора синего фосфорномолибденового гетерополикомплекса. В качестве восстановителей используют ионы двухвалентного железа в присутствии сернистокислого натрия (λ = 680-800 нм) или тиомочевину в присутствии ионов меди (λ = 700-850 нм). От титана фосфор отделяют сплавлением со смесью калия-натрия углекислого и перекиси натрия. | НДИ 01.06.64-2011 | ФР.1.31.2023.45905
Концентрат ильменитовый | Оксид хрома (III) | 2,0-3,0 | Фотометрический метод. Основан на измерении интенсивности окраски хромат-ионов в щелочном растворе при длине волны 370 нм. Отделение хрома от сопутствующих компонентов проводят сплавлением навески пробы с пероксидом натрия с последующим выщелачиванием плава в воде. Оптимальная концентрация оксида хрома (III) 100-150 мкг в 50 см³ раствора. | НДИ 01.06.67-2011 | ФР.1.31.2023.45902
Концентрат ильменитовый | Оксид алюминия | 1,0-2,0 | Титриметрический метод. Основан на образовании комплекса алюминия с трилоном Б в кислой среде с последующим разрушением этого соединения фтористым натрием. Эквивалентное количество выделившегося трилона Б титруют раствором уксуснокислого цинка в присутствии индикатора – ксиленолового оранжевого (рН 5,5-5,8). Титан предварительно отделяют в виде гидроксида в процессе растворения щелочного плава в воде. | НДИ 01.06.65-2011 | ФР.1.31.2023.45904
Концентрат медный | Цинк | 2,0-4,0 | Титриметрический метод. Основан на титровании ионов цинка раствором трилона Б при рН 5,6-5,8 в присутствии индикатора ксиленолового оранжевого. Влияние железа и меди устраняют добавлением фтористого аммония и тиосульфата натрия соответственно. Оптимальная масса цинка от 5 до 10 мг в титруемом объеме. | НДИ 01.07.122-2011 Редакция 2020 | ФР.1.31.2021.39156
Концентрат цирконовый | Оксид алюминия | 1,0-2,0 | Титриметрический метод. Основан на образовании комплекса алюминия с трилоном Б в кислой среде с последующим разрушением этого соединения фтористым натрием. Эквивалентное количество выделившегося трилона Б титруют раствором уксуснокислого цинка в присутствии индикатора – ксиленолового оранжевого (рН 5,5-5,8). Цирконий предварительно отделяют в виде гидроксидов. | НДИ 01.05.59-2005 | -
Концентрат цирконовый | Оксид кремния | 20-50 | Гравиметрический метод. Основан на выделении кремниевой кислоты из серносолянокислого раствора в присутствии желатина при температуре не выше 50 °C. Прокаленный осадок диоксида кремния обрабатывают фтористоводородной и серной кислотами для учета примесей. После обработки остаток прокаливают при температуре 1050 °C. | НДИ МХ-0274-01 Изменение № 1 от 17.01.2005 | -
Концентрат цирконовый | Оксид титана | 0,10-0,20 | Фотометрический метод. Основан на образовании комплексного соединения четырехвалентного титана с диантипирилметаном в среде соляной кислоты с молярной концентрацией 0,5-4 моль/дм³ и последующем измерении оптической плотности раствора в диапазоне длин волн 380-390 нм. Оптимальная концентрация титана 12-24 мкг в 100 см³ раствора. Ионы железа (III), мешающие определению титана, предварительно восстанавливают аскорбиновой кислотой или гидроксиламином. | НДИ МХ-0275-01 Изменение № 1 от 17.01.2005 | -
Концентрат цирконовый | Оксид циркония (IV) | 60-95 | Гравиметрический метод. Основан на осаждении циркония (суммы циркония и гафния) миндальной кислотой в растворе соляной кислоты (кислотность по соляной кислоте не менее 2 моль/дм³). Образующийся осадок миндальнокислого циркония (суммы циркония и гафния) прокаливают до оксида циркония (IV) или суммы оксидов циркония (IV) и гафния (IV) и взвешивают. | НДИ МХ-0277-01 Изменение № 1 от 17.01.2005 | -
Концентрат цирконовый | Оксид циркония (IV) | 60-95 | Титриметрический метод. Основан на титровании циркония (суммы циркония и гафния) раствором трилона Б в горячем солянокислом растворе (1,5 моль/дм³) в присутствии индикатора ксиленолового оранжевого. Влияние железа (III) устраняют восстановлением его гидроксиламином. | НДИ МХ-0278-01 Изменение № 1 от 17.01.2005 | -
Концентрат цирконовый, огнеупор циркониевый | Оксид железа (III) | 0,05-1,0 | Фотометрический метод. Основан на образовании окрашенного комплексного соединения железа c 1,10-фенантролином в интервале рН 2-9 и с сульфосалициловой кислотой в аммиачном растворе при рН 8,0-11,0. Для восстановления железа (III) применяют гидроксиламингидрохлорид или аскорбиновую кислоту. Максимум светопоглощения комплексов при 510-520 нм и 420-430 нм соответственно. Оптимальная концентрация 10-100 мкг железа в 100 см³ раствора. | НДИ 01.05.58-2005 | -
Концентраты медные | Висмут | 0,005-0,010 | Атомно-эмиссионный с индуктивно связанной плазмой метод. Основан на возбуждении спектра индуктивно связанной плазмой и последующим измерении интенсивности излучения определяемых элементов. | НДИ 01.07.150-2015 | ФР.1.31.2016.25290
Концентраты медные | Железо | 20-35 | Атомно-эмиссионный с индуктивно связанной плазмой метод. Основан на возбуждении спектра индуктивно связанной плазмой и последующим измерении интенсивности излучения определяемых элементов. | НДИ 01.07.150-2015 | ФР.1.31.2016.25290
Концентраты медные | Железо | 30-35 | Титриметрический метод. Основан на восстановлении железа трехвалентного до железа двухвалентного раствором двухлористого олова и титровании последнего раствором двухромовокислого калия в присутствии индикатора дифениламинсульфоната натрия. Железо от меди отделяют аммиаком. | НДИ 01.07.98-2010 | -
Концентраты медные | Золото | 2-5 млн-1 | Атомно-эмиссионный с индуктивно связанной плазмой метод. Основан на возбуждении спектра индуктивно связанной плазмой и последующим измерении интенсивности излучения определяемых элементов. | НДИ 01.07.150-2015 | ФР.1.31.2016.25290
Концентраты медные | Медь | 10-20 | Атомно-эмиссионный с индуктивно связанной плазмой метод. Основан на возбуждении спектра индуктивно связанной плазмой и последующим измерении интенсивности излучения определяемых элементов. | НДИ 01.07.150-2015 | ФР.1.31.2016.25290
Концентраты медные | Молибден | 0,005-0,01 | Атомно-эмиссионный с индуктивно связанной плазмой метод. Основан на возбуждении спектра индуктивно связанной плазмой и последующим измерении интенсивности излучения определяемых элементов. | НДИ 01.07.150-2015 | ФР.1.31.2016.25290
Концентраты медные | Мышьяк | 0,3-0,6 | Атомно-эмиссионный с индуктивно связанной плазмой метод. Основан на возбуждении спектра индуктивно связанной плазмой и последующим измерении интенсивности излучения определяемых элементов. | НДИ 01.07.150-2015 | ФР.1.31.2016.25290
Концентраты медные | Мышьяк | 0,3-0,6 | Атомно-абсорбционный метод. Основан на атомизации растворов в пламени ацетилен-воздух и измерении поглощения излучения лампы с полым катодом атомами мышьяка при длине волны 193,7 нм. Влияние меди, железа устраняют введением соответствующих количеств элементов в растворы для градуировочного графика. | НДИ 01.07.151-2015 | ФР.1.31.2016.25295
Концентраты медные | Мышьяк | 0,3-0,6 | Фотометрический метод. Основан на реакции восстановления желтой формы мышьяковомолибденового комплекса аскорбиновой кислотой в хлорнокислом растворе и измерении оптической плотности раствора синего мышьяковомолибденового комплекса при λ = 840 нм. Оптимальная концентрация мышьяка 10-50 мкг в 50 см³ раствора. Мышьяк предварительно отделяют дистилляцией в виде хлорида мышьяка (III) из солянокислого раствора в присутствии сернокислого гидразина и бромистого калия. | НДИ 01.07.152-2015 | ФР.1.31.2016.25296
Концентраты медные | Оксид кремния | 1,0-2,5 | Гравиметрический метод. Основан на выделении кремния в виде кремниевой кислоты в нерастворимой форме путем обезвоживания ее выпариванием раствора до паров серного ангидрида или паров хлорной кислоты. Выделение кремния из солянокислого раствора проводят в присутствии желатина при температуре не выше 60 °С. Прокаленный осадок оксида кремния обрабатывают фтористоводородной и серной кислотами для учета примесей. После обработки остаток прокаливают при температуре 1000 °С. | НДИ 01.07.109-2011 Редакция 2020 | ФР.1.31.2021.39157
Концентраты медные | Оксид кремния | 1,0-5 | Атомно-эмиссионный с индуктивно связанной плазмой метод. Основан на возбуждении спектра индуктивно связанной плазмой и последующим измерении интенсивности излучения определяемых элементов. | НДИ 01.07.150-2015 | ФР.1.31.2016.25290
Концентраты медные | Свинец | 0,1-0,2 | Атомно-эмиссионный с индуктивно связанной плазмой метод. Основан на возбуждении спектра индуктивно связанной плазмой и последующим измерении интенсивности излучения определяемых элементов. | НДИ 01.07.150-2015 | ФР.1.31.2016.25290
Концентраты медные | Серебро | 50-100 млн-1 | Атомно-эмиссионный с индуктивно связанной плазмой метод. Основан на возбуждении спектра индуктивно связанной плазмой и последующим измерении интенсивности излучения определяемых элементов. | НДИ 01.07.150-2015 | ФР.1.31.2016.25290
Концентраты медные | Сурьма | 0,05-0,10 | Атомно-эмиссионный с индуктивно связанной плазмой метод. Основан на возбуждении спектра индуктивно связанной плазмой и последующим измерении интенсивности излучения определяемых элементов. | НДИ 01.07.150-2015 | ФР.1.31.2016.25290
Концентраты медные | Сурьма | 0,05-0,10 | Атомно-абсорбционный метод. Основан на атомизации растворов в пламени ацетилен-воздух и измерении поглощения излучения лампы с полым катодом атомами сурьмы при длине волны 217,6 нм. Влияние меди, железа устраняют введением соответствующих количеств элементов в растворы для градуировочного графика. | НДИ 01.07.151-2015 | ФР.1.31.2016.25295
Концентраты медные | Цинк | 2,0-5,0 | Атомно-эмиссионный с индуктивно связанной плазмой метод. Основан на возбуждении спектра индуктивно связанной плазмой и последующим измерении интенсивности излучения определяемых элементов. | НДИ 01.07.150-2015 | ФР.1.31.2016.25290
Лигатуры РЗМ | Углерод | 0,02-0,05 | Инфракрасно-абсорбционный и кулонометрический методы. Инфракрасно-абсорбционный метод основан на сжигании навески пробы в токе кислорода в присутствии плавня в индукционной печи (~1700 °C) или в устройстве сжигания (1300-1400 °C) и определении количества углерода путем измерения поглощенного инфракрасного излучения образовавшейся двуокисью углерода. Кулонометрический метод основан на сжигании навески пробы в токе кислорода в присутствии плавня при температуре 1300-1400 °C, поглощении образовавшейся двуокиси углерода поглотительным раствором с определенным начальным значением рН и последующем измерении (на установке для кулонометрического титрования) количества электричества, затраченного на восстановление исходного значения рН, которое пропорционально массовой доле углерода в навеске пробы. | НДИ 01.04.08.28-2005 Редакция 2018 Изменение № 1 от 17.04.2023 Изменение № 2 от 13.11.2024 Изменение № 3 от 04.12.2025 | ФР.1.31.2019.33284
Лигатуры с редкоземельными металлами | Медь | 0,2-1,0 | Фотометрический метод. Основан на измерении интенсивности окраски комплексного соединения, образующегося при взаимодействии ионов меди (I) с 2,2'-бицинхониновой кислотой в интервале рН 6-8. Оптимальная длина волны светопоглощения комплекса равна 560 нм. Влияние суммы редкоземельных металлов, железа и других элементов устраняют, связывая их в растворимые комплексные соединения лимоннокислым аммонием. Оптимальная массовая концентрация меди от 50 до 100 мкг в 50 см³ раствора. | НДИ 01.08.80-2012 | ФР.1.31.2023.45901
Лигатуры с РЗМ | Алюминий | 5,0-10,0 | Титриметрический метод. Основан на образовании комплекса алюминия с трилоном Б в кислой среде и последующем титровании избытка трилона Б раствором цинка уксуснокислого в присутствии индикатора - ксиленолового оранжевого (pH 5,5–5,8). Мешающие определению железо(III), сумма РЗМ и другие элементы отделяют гидроксидом натрия. | НДИ МХ-0105-98 Изменение № 1 от 17.01.2005 | ФР.1.31.2024.49428
Лигатуры с РЗМ | Железо | 10,0-20,0 | Титриметрический метод. Основан на восстановлении железа (III) до железа (II) двухлористым оловом и титровании последнего раствором двухромовокислого калия в присутствии индикатора дифениламинсульфоната натрия. Железо от мешающих элементов отделяют осаждением аммиаком. | НДИ МХ-0111-98 Изменение № 1 от 17.01.2005 | ФР.1.31.2024.49884
Лигатуры с РЗМ | Кальций | 1,0-2,0 | Титриметрический и фотометрический метод. Основан на выделении кальция в виде оксалата с последующим растворением оксалата кальция в разбавленной серной кислоте и титровании выделившейся при этом щавелевой кислоты марганцовокислым калием. Фотометрический метод определения магния основан на реакции взаимодействия гидроксида магния с реагентом титановым жёлтым в щелочной среде (рН 12 и выше) с образованием окрашенного в красный цвет адсорбционного соединения. Оптическую плотность раствора измеряют при длине волны 490–530 нм. Оптимальная концентрация магния 20-200 мкг в 100 см³ раствора. Мешающие элементы - железо, церий, медь, марганец - отделяют в виде гидроксидов и диэтилдитиокарбаматов. | НДИ МХ-0115-98 Изменение № 1 от 17.01.2005 | ФР.1.31.2024.49889
Лигатуры с РЗМ | Кальций | 1,0-2,0 | Атомно-абсорбционный метод. Основан на измерении поглощения излучения лампы с полым катодом атомами кальция при длине волны 422,7 нм в пламени воздух-ацетилен либо закись азота-ацетилен. Влияние алюминия устраняют введением раствора лантана, влияние железа - введением в стандартный раствор сравнения. | НДИ МХ-0240-99 Изменение № 1 от 17.01.2005 | ФР.1.31.2008.04799
Лигатуры с РЗМ | Кремний | 20-50 | Гравиметрический метод. Основан на выделении кремния в виде кремниевой кислоты в нерастворимой форме путем обезвоживания ее выпариванием до паров серной кислоты. Прокаленный осадок диоксида кремния очищают обработкой его фтористоводородной и серной кислотами. | НДИ МХ-0098-97 Изменение № 1 от 17.01.2005 | ФР.1.31.2024.49257
Лигатуры с РЗМ | Магний | 0,20-0,50 | Титриметрический и фотометрический метод. Основан на выделении кальция в виде оксалата с последующим растворением оксалата кальция в разбавленной серной кислоте и титровании выделившейся при этом щавелевой кислоты марганцовокислым калием. Фотометрический метод определения магния основан на реакции взаимодействия гидроксида магния с реагентом титановым жёлтым в щелочной среде (рН 12 и выше) с образованием окрашенного в красный цвет адсорбционного соединения. Оптическую плотность раствора измеряют при длине волны 490–530 нм. Оптимальная концентрация магния 20-200 мкг в 100 см³ раствора. Мешающие элементы - железо, церий, медь, марганец - отделяют в виде гидроксидов и диэтилдитиокарбаматов. | НДИ МХ-0115-98 Изменение № 1 от 17.01.2005 | ФР.1.31.2024.49889
Лигатуры с РЗМ | Магний | 0,20-0,50 | Атомно-абсорбционный метод. Основан на измерении поглощения излучения лампы с полым катодом атомами магния при длине волны 285,2 нм в пламени воздух-ацетилен либо закись азота-ацетилен. Влияние алюминия устраняют введением раствора лантана, влияние железа - введением в стандартный раствор сравнения. | НДИ МХ-0240-99 Изменение № 1 от 17.01.2005 | ФР.1.31.2008.04799
Лигатуры с РЗМ | Сумма оксидов РЗМ | 30-40 | Гравиметрический метод. Основан на осаждении суммы редкоземельных металлов (РЗМ) в виде оксалатов, прокаливании и взвешивании в виде оксидов. Сумму РЗМ отделяют от основной массы сопутствующих элементов – железа, алюминия, кремния – осаждением в виде фторидов, от оставшихся примесей – в виде гидроксидов аммиаком. | НДИ МХ-0106-98 Изменение № 1 от 17.01.2005 Изменение № 2 от 26.04.2023 | ФР.1.31.2024.49431
Лигатуры с РЗМ | Церий | 10-20 | Амперометрический метод. Основан на амперометрическом титровании церия (IV) раствором двойной сернокислой соли железа (II) и аммония в сернокислой среде (1,5–2 моль/дм³) с двумя платиновыми электродами при потенциале 0,5 В или с платиновым и каломельным электродами при потенциале 0,9 В по току окисления избыточных ионов железа (II). Церий (III) до церия (IV) окисляют марганцовокислым калием, избыток последнего восстанавливают азотистокислым натрием. Другие лантаниды, содержащиеся в лигатуре, не мешают титрованию церия. | НДИ МХ-0103-98 Изменение № 1 от 17.01.2005 | ФР.1.31.2024.49423
Марганец металлический | Кремний | 0,4-2,0 | Гравиметрический метод. Основан на выделении из хлорнокислого раствора кремния в виде кремниевой кислоты, прокаливании ее до оксида кремния (IV) и удалении в виде тетрафторида кремния. | НДИ 01.04.196-2023 | ФР.1.31.2023.47338
Марганец металлический | Марганец | 80-98 | Потенциометрический метод с весовым титрованием. Метод основан на потенциометрическом титровании марганца (II) раствором марганцевокислого калия в нейтральной среде (при рН ~7) в присутствии комплексообразователя – пирофосфорнокислого натрия. Потенциометрическое титрование производится с использованием автоматического титратора «Титрион», принцип работы которого заключается в управляемом дозировании в анализируемую пробу раствора титранта, расположенного на весах. | НДИ 01.01.02.04.05.06.145-2014 | ФР.1.31.2016.25287
Марганец металлический, марганец металлический азотированный | Азот | 1,0-8 | Амперометрический метод. Основан на титровании солей аммония раствором хлорной извести (гипохлорита). Определение проводят на амперометрической установке с двумя платиновыми электродами на фоне бромистого калия и буры (рН 8) при потенциале 0,25 В по току восстановления избыточных ионов гипохлорита. Массовая концентрация азота в титруемом растворе должна быть не менее 50 мкг. Мешающее влияние марганца, железа, ванадия, хрома устраняют окислением марганцовокислым калием с одновременным маскированием пирофосфорнокислым калием при рН раствора, равном 7. | НДИ МХ-0040-97 Изменение № 1 от 17.01.2005 Изменение № 2 от 25.03.09 | ФР.1.31.2024.49879
Марганец металлический, марганец металлический азотированный | Марганец | 80-98 | Потенциометрический метод. Основан на реакции окисления двухвалентного марганца до трехвалентного раствором марганцовокислого калия в нейтральной среде (рН=7) в присутствии комплексообразователя – пирофосфорнокислого натрия. | НДИ МХ-0028-97 Изменение № 1 от 17.01.2005 | ФР.1.31.2024.47972
Марганец металлический, марганец металлический азотированный | Марганец | 80-99,9 | Титриметрический метод. Основан на титровании марганца трилоном Б при рН 9-10 в присутствии маскирующей смеси, содержащей гидроксиламин солянокислый для поддержания марганца в двухвалентном состоянии, калий-натрий виннокислый для комплексования ионов марганца (II), триэтаноламин гидрохлорид для маскирования ионов железа (III), аммоний фтористый для комплексования кальция. | НДИ 01.04.158-2016 | ФР.1.31.2018.28839
Марганец металлический, марганец металлический азотированный | Медь | 0,003-0,010 | Экстракционно-фотометрический метод. Основан на экстракции хлороформом комплексного соединения меди с диэтилдитиокарбаматом натрия и измерении интенсивности окраски полученного соединения в органической фазе при длине волны 435 нм. Кремний, ниобий, титан отделяют кислотным гидролизом. Влияние алюминия, молибдена, никеля, хрома, железа, марганца, вольфрама, мешающих определению, устраняют добавлением лимоннокислого аммония, трилона Б и ортофосфорной кислоты. Оптимальная концентрация меди 5–30 мкг в 25 см³ раствора. | НДИ МХ-0029-97 Изменение № 1 от 17.01.2005 | ФР.1.31.2024.48802
Марганец металлический, ферромарганец, силикомарганец | Марганец | 60-100 | Спектрофотометрический метод. Основан на реакции окисления ионов марганца (II) до перманганат-ионов раствором иоднокислого калия или натрия в сернокислой среде в присутствии фосфорной кислоты и измерении оптической плотности окрашенного раствора при длине волны 525-530 нм относительно раствора сравнения, содержащего 5 мг марганца в 100 см³. Градуировочный график прямолинеен в диапазоне 5,5–6,5 мг в 100 см³. | НДИ МХ-0193-99 Изменение № 1 от 17.01.2005 | ФР.1.31.2008.04368
Марганцевые руды и концентраты | Марганец | 40-60 | Потенциометрический метод с весовым титрованием. Метод основан на потенциометрическом титровании марганца (II) раствором марганцевокислого калия в нейтральной среде (при рН ~7) в присутствии комплексообразователя – пирофосфорнокислого натрия. Потенциометрическое титрование производится с использованием автоматического титратора «Титрион», принцип работы которого заключается в управляемом дозировании в анализируемую пробу раствора титранта, расположенного на весах. | НДИ 01.01.02.04.05.06.145-2014 | ФР.1.31.2016.25287
Материалы и изделия огнеупорные цирконийсодержащие | Сера | 0,005-0,010 | Инфракрасно-абсорбционный метод. Основан на сжигании навески пробы в токе кислорода в присутствии плавня в индукционной (~1700 °C) или трубчатой (1325-1375 °C) печи и определении количества серы путем измерения поглощенного инфракрасного излучения образовавшимся оксидом серы. | НДИ 01.05.06.24-2005 Редакция 2019 | ФР.1.31.2019.33815
Материалы огнеупорные карбидкремниевые | Карбид кремния | 98-99,7 | Гравиметрический метод. Основан на удалении кремниевой кислоты, свободного кремния и других примесей путем обработки фтористоводородной, серной, азотной кислотами, прокаливании осадка при температуре 750 °C и последующем вычислении относительного содержания карбида кремния. | НДИ МХ-0202-99 Изменение № 1 от 17.01.2005 | ФР.1.31.2008.04379
Медь | Кислород | 0,005-0,05 | Метод восстановительного плавления в токе инертного газа. Основан на плавлении анализируемой пробы меди в графитовом тигле в токе инертного газа (гелия) в импульсной печи. Выделившийся кислород, реагируя с углеродом тигля, образует монооксид, затем диоксид углерода, который потоком инертного газа переносится в инфракрасный детектор. | НДИ 01.07.189-2020 | ФР.1.31.2021.39662
Медь | Сера | 0,0002-0,05 | ИК-абсорбционный метод. Основан на сжигании навески пробы в токе кислорода в присутствии плавня в индукционной печи и определении количества серы путем измерения поглощенного инфракрасного излучения образовавшимся оксидом серы. | НДИ 01.07.187-2020 | ФР.1.31.2021.39148
Модификаторы комплексные | Алюминий | 0,5-2,0 | Атомно-эмиссионный с индуктивно связанной плазмой метод. Основан на возбуждении спектра индуктивно связанной плазмой и последующим измерении интенсивности излучения определяемых элементов. | НДИ 01.04.191-2022 | ФР.1.31.2022.44242
Модификаторы комплексные | Барий | 2,0-5,0 | Атомно-эмиссионный с индуктивно связанной плазмой метод. Основан на возбуждении спектра индуктивно связанной плазмой и последующим измерении интенсивности излучения определяемых элементов. | НДИ 01.04.191-2022 | ФР.1.31.2022.44242
Модификаторы комплексные | Кальций | 1,0-2,0 | Атомно-эмиссионный с индуктивно связанной плазмой метод. Основан на возбуждении спектра индуктивно связанной плазмой и последующим измерении интенсивности излучения определяемых элементов. | НДИ 01.04.191-2022 | ФР.1.31.2022.44242
Огнеупор динасовый | Оксид марганца (II) | 0,02-0,05 | Фотометрический метод. Основан на окислении марганца (II) до марганца (VII) периодатом калия в сернокислом растворе (0,5-1,75 моль/дм³) в присутствии фосфорной кислоты и измерении интенсивности окраски раствора при длине волны 520-530 нм. Оптимальная масса оксида марганца (II) составляет 50-125 мкг в 100 см³ раствора. | НДИ МХ-0182-99 | ФР.1.31.2007.04085
Огнеупор динасовый | Фосфор | 0,01-0,02 | Фотометрический метод. Основан на измерении интенсивности синей окраски восстановленного аскорбиновой кислотой в присутствии антимонилтартрата калия комплекса фосфорномолибденовой гетерополикислоты при длине волны 880 нм. Масса фосфора от 5 до 30 мкг в 100 см³ раствора. | НДИ МХ-0206-99 Изменение № 1 от 17.01.2005 | ФР.1.31.2008.04377
Огнеупор корундовый | Оксид железа (III) | 0,5-3,0 | Фотометрический метод. Основан на образовании окрашенного комплексного соединения железа (II) с 1,10–фенантролином или 2,2'– дипиридилом в интервале рН 2-9 и железа (II, III) с сульфосалициловой кислотой в аммиачном растворе и измерении светопоглощения комплексов при длине волны 510-520 нм и 420-430 нм, соответственно. Для восстановления железа (III) применяют гидроксиламина гидрохлорид. Масса оксида железа 70-250 мкг в 100 см³ раствора. Влияние марганца при применении комплекса с сульфосалициловой кислотой устраняют введением гидроксиламина гидрохлорида. | НДИ МХ-0191-99 Изменение № 1 от 17.01.2005 | ФР.1.31.2008.04370
Огнеупор корундовый и муллитовый | Диоксид титана | 0,2-2,0 | Фотометрический метод. Основан на образовании окрашенного в желтый цвет устойчивого комплексного соединения титана (IV) с диантипирилметаном в 0,5-4 М солянокислой среде и измерении интенсивности окраски при длине волны 380-390 нм. Оптимальная концентрация диоксида титана 50-200 мкг в 100 см³ раствора. Влияние железа (III) устраняют прибавлением аскорбиновой кислоты. | НДИ МХ-0190-99 Изменение № 1 от 17.01.2005 | ФР.1.31.2008.04371
Огнеупор муллитовый | Оксид кальция | 0,25-1,0 | Титриметрический, гравиметрический методы. Титриметрический метод основан на выделении кальция в виде оксалата с последующим его растворением в разбавленной серной кислоте и титровании выделившейся при этом щавелевой кислоты раствором марганцовокислого калия. От алюминия кальций отделяют в виде карбоната в щелочном растворе. Железо отделяют осаждением гидроксида аммиаком. Гравиметрический метод основан на осаждении магния в виде двойной соли MgNH4PO4 последующим ее прокаливанием до пирофосфата магния, по массе которого вычисляют массовую долю оксида магния. | НДИ МХ-0189-99 Изменение № 1 от 17.01.2005 | ФР.1.31.2008.04372
Огнеупор муллитовый | Оксид магния | 0,25-1,0 | Титриметрический, гравиметрический методы. Титриметрический метод основан на выделении кальция в виде оксалата с последующим его растворением в разбавленной серной кислоте и титровании выделившейся при этом щавелевой кислоты раствором марганцовокислого калия. От алюминия кальций отделяют в виде карбоната в щелочном растворе. Железо отделяют осаждением гидроксида аммиаком. Гравиметрический метод основан на осаждении магния в виде двойной соли MgNH4PO4 последующим ее прокаливанием до пирофосфата магния, по массе которого вычисляют массовую долю оксида магния. | НДИ МХ-0189-99 Изменение № 1 от 17.01.2005 | ФР.1.31.2008.04372
Огнеупор муллитовый, огнеупор корундовый | Оксид алюминия | 50-100 | Титриметрический метод. Основан на образовании комплекса алюминия с трилоном Б в кислой среде и последующем титровании избытка трилона Б раствором уксуснокислого цинка в присутствии индикатора ксиленолового оранжевого (рН 5,5 – 6). Алюминий предварительно отделяют от сопутствующих элементов едким натром. | НДИ 01.05.17-2005 | -
Огнеупор циркониевый | Сумма оксидов циркония (IV) и гафния (IV) | 60-95 | Гравиметрический метод. Основан на осаждении циркония (суммы циркония и гафния) миндальной кислотой в растворе соляной кислоты (кислотность по соляной кислоте не менее 2 моль/дм³). Образующийся осадок миндальнокислого циркония (суммы циркония и гафния) прокаливают до оксида циркония (IV) или суммы оксидов циркония (IV) и гафния (IV) и взвешивают. | НДИ МХ-0277-01 Изменение № 1 от 17.01.2005 | -
Огнеупор циркониевый | Сумма оксидов циркония (IV) и гафния (IV) | 60-95 | Титриметрический метод. Основан на титровании циркония (суммы циркония и гафния) раствором трилона Б в горячем солянокислом растворе (1,5 моль/дм³) в присутствии индикатора ксиленолового оранжевого. Влияние железа (III) устраняют восстановлением его гидроксиламином. | НДИ МХ-0278-01 Изменение № 1 от 17.01.2005 | -
Огнеупоры | Оксид магния | 0,02-0,5 | Атомно-абсорбционный метод. Основан на измерении поглощения излучения лампы с полым катодом атомами магния при длине волны 285,2 нм в пламени воздух – ацетилен. Связь интенсивности поглощения излучения (абсорбции) с концентрацией элемента в растворе устанавливают с помощью градуировочной характеристики. Оптимальная массовая концентрация оксида магния для определения составляет от 25 до 100 мкг в 100 см³ раствора. Влияние алюминия на абсорбцию магния устраняют введением раствора лантана. | НДИ МХ-0203-2025 | ФР.1.31.2025.50821
Огнеупоры и огнеупорное сырье | Оксид хрома (III) | 10,0-65 | Титриметрический метод. Основан на окислении хрома (III) до хрома (VI) надсернокислым аммонием в сернокислой среде в присутствии азотнокислого серебра в качестве катализатора или калием марганцовокислым с последующим восстановлением хрома (VI) раствором соли Мора. Избыток соли Мора оттитровывают раствором марганцовокислого калия, конечную точку титрования устанавливают амперометрически при потенциале + 1,1 В с двумя платиновыми электродами или визуально. При установлении конечной точки титрования потенциометрическим методом с индикаторным платиновым электродом и вольфрамовым электродом сравнения сумму хрома (VI) и ванадия (V) титруют раствором соли Мора. Восстановленный ванадий (IV) окисляют марганцовокислым калием, избыток последнего восстанавливают азотистокислым натрием и титруют ванадий (V) раствором соли Мора. По разности между первым и вторым титрованием определяют массовую долю хрома. | НДИ МХ-0150-2024 | ФР.1.31.2024.49173
Огнеупоры и огнеупорное сырье | Оксид хрома (III) | 10,0-65 | Амперометрический и потенциометрический методы с весовым титрованием. Метод основан на потенциометрическом титровании хрома (VI) раствором соли Мора или амперометрическом титровании избытка соли Мора калием марганцовокислым. Потенциометрическое и амперометрическое титрование производится с использованием автоматического титратора «Титрион», принцип работы которого заключается в управляемом дозировании в анализируемую пробу раствора титранта, расположенного на весах. | НДИ 01.01.02.03.04.05.06.136-2013 Редакция 2019 | ФР.1.31.2020.37343
Окатыши металлизованные | Железо металлическое | 70-90 | Титриметрический метод. Ооснован на селективном растворении железа металлического в растворе хлорного железа (рН=1,0±0,5) в присутствии калия хлористого или в растворе хлорной ртути и калия хлористого и титровании двухвалентного железа, эквивалентного массовой доле металлического железа, бихроматом калия в присутствии индикатора дифениламинсульфоната натрия. | НДИ МХ-0311-2002 Редакция 2014 | ФР.1.31.2016.22275
Окатыши металлизованные | Железо общее | 90-98 | Титриметрический метод. Основан на восстановлении железа (III) раствором двухлористого олова до железа (II) и титровании последнего раствором двухромовокислого калия в присутствии индикатора – дифениламинсульфоната натрия. В присутствии платины, мешающей титрованию, проводят отделение железа аммиаком. | НДИ 01.01.06.55-2014 | ФР.1.31.2014.18322
Окатыши металлизованные | Медь | 0,002-0,005 | Экстракционно-фотометрический метод. Основан на экстракции хлороформом комплексного соединения меди с диэтилдитиокарбаматом натрия из щелочной среды (рН 8-9) и измерении оптической плотности в органической фазе при длине волны 435 нм. Оптимальная масса меди 5-30 мкг в 25 см³ раствора. Железо, алюминий, цинк, висмут, мешающие определению, устраняют связыванием их в растворимые комплексные соединения трилоном Б и лимоннокислым аммонием. | НДИ МХ-0063-97 Изменение № 1 от 17.01.2005 | ФР.1.31.2024.49185
Оксид железа | Кремний | 0,005-0,02 | Фотометрический метод. Основан на образовании желтой кремнемолибденовой гетерополикислоты при рН 1,0-1,5 с последующим восстановлением ее аскорбиновой кислотой или восстановительной смесью до комплексного соединения, окрашенного в синий цвет, и измерении оптической плотности на спектрофотометре при длине волны 820 нм или на фотоэлектроколориметре в интервале длин волн 630-750 нм. Влияние фосфора и мышьяка устраняется повышением концентрации серной кислоты в растворе до 1-1,5 моль/дм³. Оптимальная концентрация кремния 2-4 мкг в 100 см³ раствора. | НДИ МХ-0253-99 Изменение № 1 от 17.01.2005 | ФР.1.31.2008.04790
Оксид железа | Марганец | 0,20-0,50 | Фотометрический метод. Основан на окислении марганца (II) до перманганат-ионов калием иоднокислым в сернокислой среде (0,5-1,8 моль/дм³) в присутствии фосфорной кислоты, устраняющей влияние железа. Влияние других сопутствующих элементов учитывают измерением оптической плотности при длине волны 520-530 нм относительно раствора сравнения, в котором перманганат-ионы восстанавливают азотистокислым натрием. Оптимальная массовая концентрация марганца составляет 100-600 мкг в 100 см³ раствора. | НДИ МХ-0255-99 Изменение № 1 от 17.01.2005 | ФР.1.31.2008.04789
Оксид железа | Хром | 0,01-0,05 | Фотометрический метод. Основан на окислении дифенилкарбазида хромом (VI) в сернокислой среде и измерении оптической плотности красно-фиолетовой окраски раствора образующегося соединения при длине волны 530–550 нм. Оптимальная концентрация хрома 1–50 мкг в 100 см³ раствора. Железо, никель, марганец и другие элементы, мешающие определению, отделяют осаждением углекислым натрием. Влияние марганца свыше 4 % устраняют введением в стандартный раствор сравнения. | НДИ МХ-0013-97 Изменение № 1 от 17.01.2005 | ФР.1.31.2024.48793
Оксид железа (III) | Оксид железа (III) | 98-100 | Титриметрический метод. Основан на восстановлении железа (III) раствором двухлористого олова до железа (II) и титровании последнего раствором двухромовокислого калия в присутствии индикатора – дифениламинсульфоната натрия. В присутствии платины, мешающей титрованию, проводят отделение железа аммиаком. | НДИ 01.01.06.55-2014 | ФР.1.31.2014.18322
Оксид железа (ІІІ) | Медь | 0,005-0,015 | Фотометрический метод. Основан на образовании окрашенного комплексного соединения меди с диэтилдитиокарбаматом натрия, последующей его экстракцией хлороформом и измерении оптической плотности окраски экстракта при длине волны 435 нм. Оптимальная концентрация меди от 5 до 30 мкг в 25 см³ экстракта. Кремний, ниобий, титан, мешающие определению меди, отделяют кислотным гидролизом. Влияние алюминия, молибдена, никеля, хрома, железа, марганца, вольфрама устраняют добавлением лимоннокислого аммония, трилона Б и ортофосфорной кислоты. | НДИ МХ-0018-2025 | ФР.1.31.2025.52936
Оксид железа (ІІІ) | Никель | 0,01-0,05 | Фотометрический метод. Основан на образовании окрашенного комплексного соединения никеля с диметилглиоксимом в щелочной среде в присутствии окислителя – надсернокислого аммония и измерении оптической плотности его окраски при длине волны 440–470 нм. Оптимальная концентрация никеля 5–40 мкг в 50 см³ раствора. От железа, хрома, марганца и других мешающих элементов никель отделяют экстракцией хлороформом в виде диметилглиоксимата никеля в присутствии лимоннокислого натрия и гидроксиламина гидрохлорида. Влияние меди и кобальта устраняют промыванием аммиаком хлороформного раствора. Никель реэкстрагируют соляной кислотой (0,5 моль/дм³). | НДИ МХ-0016-97 Изменение № 1 от 17.01.2005 | ФР.1.31.2024.47967
Полупродукт глиноземистый | Оксид алюминия | 50-80 | Титриметрический метод. Основан на образовании комплекса алюминия с трилоном Б в кислой среде и последующем титровании избытка трилона Б раствором уксуснокислого цинка в присутствии индикатора ксиленолового оранжевого (рН 5,5-6). Алюминий отделяют от сопутствующих элементов едким натром в присутствии карбоната натрия или сплавлением с пероксидом натрия и выщелачиванием плава в воде. При значительных содержаниях кальция и магния алюминий предварительно отделяют уротропином с последующим отделением от железа гидроксидом натрия. | НДИ МХ-0110-98 Изменение № 1 от 17.01.2005 | ФР.1.31.2024.49883
Порошки железные | Кислород | 0,10-2,0 | Метод восстановительного плавления в токе инертного газа. Метод определения кислорода основан на плавлении анализируемой пробы в графитовом тигле в токе инертного газа (гелия) в импульсной печи. Выделившийся кислород, реагируя с углеродом тигля, образует монооксид (оксид углерода), который потоком инертного газа переносится в инфракрасный детектор. | НДИ 01.01.03.06.156-2016 Редакция 2020 | ФР.1.31.2021.39163
Порошок железный | Железо | 94-99,5 | Титриметрический метод. Основан на восстановлении железа (III) раствором двухлористого олова до железа (II) и титровании последнего раствором двухромовокислого калия в присутствии индикатора – дифениламинсульфоната натрия. В присутствии платины, мешающей титрованию, проводят отделение железа аммиаком. | НДИ 01.01.06.55-2014 | ФР.1.31.2014.18322
Порошок железный | Марганец | 0,01-0,02 | Фотометрический метод. Основан на окислении марганца (II) до перманганат-ионов калием (натрием) йоднокислым в сернокислом растворе в присутствии фосфорной кислоты. Влияние меди, никеля, кобальта, хрома учитывают измерением оптической плотности относительно раствора сравнения, в котором перманганат-ионы восстанавливают азотистокислым натрием. Оптимальная концентрация марганца составляет 40-600 мкг в 100 см³ раствора. | НДИ 01.01.02.03.18-2005 Редакция 2018 Изменение № 1 от 26.01.2026 | ФР.1.31.2019.34179
Порошок железный | Нерастворимый остаток | 0,10-0,30 | Гравиметрический метод. Основан на растворении порошка железного в соляной кислоте при нагревании в течение 30 мин, отделении нерастворимого остатка и взвешивании его после прокаливания. | НДИ МХ-0055-97 Изменение № 1 от 17.01.2005 | ФР.1.31.2024.49145
Порошок железный | Сера | 0,005-0,02 | ИК-абсорбционный метод. Основан на сжигании навески пробы в токе кислорода в присутствии плавня в индукционной или трубчатой печи и определении количества серы путем измерения поглощенного инфракрасного излучения образовавшимся оксидом серы. | НДИ 01.01.02.03.04.36-2014 Редакция 2020 Изменение № 1 от 17.02.2023 | ФР.1.31.2021.39173
Порошок железный | Углерод | 0,005-0,10 | ИК-абсорбционный и кулонометрический методы. Инфракрасно-абсорбционный метод основан на сжигании навески пробы в токе кислорода в присутствии плавня в индукционной печи (~1700 °C) или в устройстве сжигания (1300-1400 °C) и определении количества углерода путем измерения поглощенного инфракрасного излучения образовавшейся двуокисью углерода. Кулонометрический метод основан на сжигании навески пробы в токе кислорода в присутствии плавня при температуре 1300-1400°C, поглощении образовавшейся двуокиси углерода поглотительным раствором с определенным начальным значением рН и последующем измерении (на установке для кулонометрического титрования) количества электричества, затраченного на восстановление исходного значения рН, которое пропорционально массовой доле углерода в навеске пробы. | НДИ 01.01.02.03.04.06.38-2013 Редакция 2020 Изменение № 1 от 10.11.2025 | ФР.1.31.2020.37071
Порошок железный | Фосфор | 0,005-0,020 | Экстракционно-фотометрический метод. Основан на образовании желтого фосфорномолибденового комплекса, его экстракции с последующим восстановлением в органической фазе двухлористым оловом и измерении оптической плотности экстракта при длинах волн 615 или 720 нм. Оптимальная концентрация фосфора 1–15 мкг в 50 см³ экстракта. Влияние ниобия, циркония и вольфрама при их содержании до 0,5 % и титана до 2,5 % устраняют добавлением фтористого аммония. Хром (при его массовой доле в пробе более 3%) отгоняют в виде хлористого хромила, мышьяк (более чем двукратный избыток по отношению к фосфору) отгоняют в виде трихлорида. | НДИ 01.01.03.20-2005 | -
Порошок железный | Фосфор | 0,010-0,020 | Фотометрический метод. Основан на образовании желтого фосфорномолибденового гетерополикомплекса, его восстановлении и последующем измерении оптической плотности раствора синего фосфорномолибденового комплекса. В качестве восстановителей используют: ионы двухвалентного железа в присутствии сернистокислого натрия (λ = 680–800 нм), тиомочевину в присутствии ионов меди (λ = 700–850 нм), аскорбиновую кислоту в присутствии калия сурьмяновиннокислого (λ = 880 нм). Оптимальная концентрация фосфора в зависимости от применяемого восстановителя следующая: 3–50 мкг/100 см³ – аскорбиновая кислота; 10–100 мкг/100 см³ – сернистокислый натрий и тиомочевина. Если массовая доля мышьяка превышает массовую долю фосфора более чем в два раза, его отгоняют в виде бромида. | НДИ 01.01.02.04.06.19-2005 Редакция 2014 | ФР.1.31.2015.21534
Пылевыбросы металлургических агрегатов | Железо общее | 25-60 | Титриметрический метод. Основан на восстановлении трехвалентного железа до двухвалентного раствором двухлористого олова и титровании последнего раствором двухромовокислого калия в присутствии индикатора дифениламинсульфоната натрия. | НДИ МХ-0299-2023 | ФР.1.31.2024.48024
Пылевыбросы металлургических агрегатов | Кобальт | 0,01-0,02 | Фотометрический метод. Основан на образовании в уксуснокислом растворе (рН 4–6) окрашенного внутрикомплексного соединения кобальта (III) с нитрозо-P-солью и измерении оптической плотности при длине волны 500–540 нм. Оптимальная концентрация кобальта составляет 5–50 мкг в 50 см³ раствора. Мешающие элементы отделяют окисью цинка. Влияние остаточных количеств железа, никеля, меди устраняют кипячением с азотной кислотой. | НДИ МХ-0301-02 Изменение № 1 от 17.01.2005 | -
Пылевыбросы металлургических агрегатов | Кобальт | 0,01-0,02 | Атомно-абсорбционный метод. Основан на измерении поглощения излучения лампы с полым катодом атомами кобальта при длине волны 240,7 нм. Для атомизации раствора используют пламя воздух-ацетилен. | НДИ МХ-0302-02 Изменение № 1 от 17.01.2005 | -
Пылевыбросы металлургических агрегатов | Мышьяк | 0,001-0,01 | Фотометрический метод. Основан на образовании желтой формы мышьяковомолибденового комплекса, его восстановлении аскорбиновой кислотой в 2,5-4,0 М хлорнокислом растворе до мышьяковомолибденовой сини и измерении интенсивности окраски комплекса при 840 нм. Оптимальная концентрация мышьяка 5-50 мкг в 50 см³ раствора. Мышьяк предварительно отделяют дистилляцией в виде хлорида мышьяка (III) из 6-9 М солянокислого раствора в присутствии сернокислого гидразина и бромистого калия. | НДИ МХ-0289-02 Изменение № 1 от 17.01.2005 | -
Пылевыбросы металлургических агрегатов | Оксид алюминия | 0,2-5,0 | Фотометрический метод. Основан на образовании внутрикомплексного соединения алюминия с алюминоном в присутствии буферного раствора (рН = 4,5–4,6) и измерении оптической плотности комплекса при длине волны 525 нм. Оптимальная концентрация оксида алюминия 20–100 мкг в 100 см³ раствора. При массовой доле титана до 0,5 % влияние трехвалентного железа устраняют восстановлением его аскорбиновой кислотой до двухвалентного. При массовой доле титана более 0,5 % и суммы оксидов кальция и магния не более 5%, титан и другие сопутствующие элементы (железо, хром и т.д.) отделяют от алюминия осаждением гидроокисью натрия. При массовой доле титана более 0,5 % и суммы оксидов кальция и магния более 5 % алюминий вместе с титаном, железом, хромом отделяют уротропином от кальция и магния, затем железо, хром, титан отделяют от алюминия осаждением гидроокисью натрия. | НДИ МХ-0284-02 Изменение № 1 от 17.01.2005 | -
Пылевыбросы металлургических агрегатов | Оксид ванадия (V) | 0,02-0,50 | Амперометрический метод. Основан на амперометрическом титровании ванадия (V) раствором двойной сернокислой соли закиси железа и аммония в сернокислой среде с двумя платиновыми электродами при потенциале +(0,4–0,7) В по току окисления избыточных ионов железа (II). Ванадий (IV) окисляют до ванадия (V) раствором марганцовокислого калия. Избыток последнего восстанавливают раствором азотистокислого натрия. | НДИ МХ-0305-02 Изменение № 1 от 17.01.2005 | -
Пылевыбросы металлургических агрегатов | Оксид кальция, оксид магния | 0,5-10 | Атомно-абсорбционный метод. Основан на измерении поглощения излучения ламп с полым катодом атомами кальция при длине волны 422,7 нм, магния – при 285,2 нм в пламени ацетилен-воздух или ацетилен-закись азота. Влияние алюминия устраняют введением раствора лантана. | НДИ 01.09.87-2008 Редакция 2014 | ФР.1.31.2018.28937
Пылевыбросы металлургических агрегатов | Оксид кальция, оксид магния | 0,5-10,0 | Титриметрический и гравиметрический методы. Титриметрический метод определения кальция основан на выделении кальция в виде оксалата с последующим растворением оксалата кальция в разбавленной серной кислоте и титровании выделившейся при этом щавелевой кислоты раствором марганцовокислого калия. Гравиметрический метод определения кальция основан на осаждении кальция в виде оксалата с последующим прокаливанием до оксида кальция. Магний осаждают в виде двойной соли MgNH4PO4 и прокаливают до пирофосфата магния. Определение проводят после отделения от сопутствующих компонентов аммиаком. Марганец отделяют, окисляя его бромной водой до оксида Mn (IV). | НДИ МХ-0285-02 Изменение № 1 от 17.01.2005 | -
Пылевыбросы металлургических агрегатов | Оксид кремния | 0,2-15 | Гравиметрический метод. Основан на выделении кремниевой кислоты в нерастворимой форме путем обезвоживания ее выпариванием до паров хлорной кислоты и последующем сжигании и прокаливании осадка. Для учета влияния сопутствующих элементов осадок обрабатывают фтористоводородной и серной кислотами и отгоняют кремний в виде тетрафторида. Полученный остаток прокаливают при 1000 °C и взвешивают. | НДИ МХ-0296-02 Изменение № 1 от 17.01.2005 | -
Пылевыбросы металлургических агрегатов | Оксид кремния | 0,2-15 | Фотометрический метод. Основан на реакции образования желтой кремнемолибденовой гетерополикислоты в слабокислой среде (рН 1,0-1,2) и последующем восстановлении ее аскорбиновой кислотой до комплексного соединения, окрашенного в синий цвет. Оптическую плотность раствора измеряют на спектрофотометре при длине волны 820 нм или на фотоэлектроколориметре в области 600-750 нм. Оптимальная концентрация кремния 5-150 мкг в 100 см³ раствора. | НДИ МХ-0297-02 Изменение № 1 от 17.01.2005 | -
Пылевыбросы металлургических агрегатов | Оксид марганца (II) | 0,2-2,0 | Фотометрический метод. Основан на окислении ионов марганца (II) до перманганат-ионов калием иоднокислым в сернокислой среде (0,5-1,8 моль/дм³) в присутствии фосфорной кислоты, устраняющей влияние железа. Влияние меди, никеля, кобальта, хрома учитывают измерением оптической плотности при длине волны 520-530 нм относительно раствора сравнения, в котором перманганат-ионы восстанавливают азотистокислым натрием. | НДИ 01.09.85-2008 Редакция 2014 | ФР.1.31.2018.28935
Пылевыбросы металлургических агрегатов | Оксид меди | 0,01-0,35 | Экстракционно-фотометрический метод. Основан на образовании комплексного соединения меди с диэтилдитиокарбаматом натрия, его экстракции хлороформом и измерении оптической плотности окраски экстракта при длине волны 435 нм. Влияние алюминия, никеля, хрома, железа, марганца устраняют добавлением лимоннокислого аммония и трилона Б. Оптимальная концентрация меди 5–30 мкг в 25 см³ экстракта. | НДИ МХ-0287-02 Изменение № 1 от 17.01.2005 | -
Пылевыбросы металлургических агрегатов | Оксид меди | 0,01-0,5 | Фотометрический метод. Основан на реакции образования окрашенного в синий цвет соединения меди (II) с купризоном в слабощелочной среде (рН 8,0-9,5) и измерении оптической плотности растворов при длине волны 580-610 нм. Оптимальная концентрация меди 5–50 мкг в 100 см³ раствора. Влияние железа устраняется введением в раствор лимонной кислоты. | НДИ МХ-0286-02 Изменение № 1 от 17.01.2005 | -
Пылевыбросы металлургических агрегатов | Оксид меди | 0,01-0,5 | Атомно-абсорбционный метод. Основан на измерении поглощения излучения лампы с полым катодом атомами меди при длине волны 328,4 нм или 327,4 нм. Для атомизации растворов используют пламя ацетилен-воздух. | НДИ МХ-0288-02 Изменение № 1 от 17.01.2005 | -
Пылевыбросы металлургических агрегатов | Оксид никеля | 0,02-0,10 | Фотометрический метод. Основан на образовании окрашенного комплексного соединения никеля с диметилглиоксимом в щелочной среде в присутствии окислителя – надсернокислого аммония и измерении оптической плотности раствора в области 440–470 нм. Оптимальная концентрация никеля 5–40 мкг в 50 см³ раствора. Влияние мешающих элементов устраняют переведением их в виннокислые комплексы. Влияние кобальта при соотношении никеля к кобальту от 1:1 до 1:15 учитывают введением в стандартный раствор соответствующих количеств кобальта. Восьмикратный избыток марганца не мешает определению. Фотометрический метод на фоне сопутствующих элементов применяется при массовой доле оксида никеля свыше 0,03 %. При массовой доле оксида никеля менее 0,05 % и в присутствии мешающих элементов, превышающих указанные соотношения, никель отделяют экстракцией хлороформом в виде диметилглиоксимата никеля в присутствии лимоннокислого натрия и гидроксиламина гидрохлорида. | НДИ МХ-0307-02 Изменение № 1 от 17.01.2005 | -
Пылевыбросы металлургических агрегатов | Оксид никеля (II) | 2,0-5,0 | Фотометрический метод. Основан на образовании окрашенного комплексного соединения никеля с диметилглиоксимом в щелочной среде в присутствии окислителя надсернокислого аммония и измерении оптической плотности раствора в области 440-470 нм. Влияние мешающих элементов устраняют переведением их в виннокислые комплексы. Влияние кобальта при соотношении никеля к кобальту от 1:1 до 1:15 учитывают введением в стандартный раствор соответствующих количеств кобальта. Восьмикратный избыток марганца не мешает определению. | НДИ 01.09.86-2008 Редакция 2014 | ФР.1.31.2018.28936
Пылевыбросы металлургических агрегатов | Оксид титана (IV) | 0,1-5,0 | Фотометрический метод. Основан на образовании комплексного соединения титана (IV) с диантипирилметаном в среде соляной кислоты с молярной концентрацией 0,5-4 моль/дм³ и измерении оптической плотности раствора в диапазоне длин волн 380-390 нм. Железо (III), мешающее определению, предварительно восстанавливают аскорбиновой кислотой. | НДИ 01.09.89-2008 Редакция 2014 | ФР.1.31.2018.28939
Пылевыбросы металлургических агрегатов | Оксид хрома (III) | 0,05-0,25 | Фотометрический метод. Основан на окислении дифенилкарбазида хромом (VI) в сернокислой среде и измерении оптической плотности красно-фиолетовой окраски раствора образующегося соединения при длине волны 530–550 нм. Оптимальная концентрация хрома 2,5–50 мкг в 100 см³ раствора. Железо, никель, марганец и другие элементы, мешающие определению, отделяют осаждением углекислым натрием. | НДИ МХ-0300-02 Изменение № 1 от 17.01.2005 | -
Пылевыбросы металлургических агрегатов | Оксид хрома (III) | 15-30 | Титриметрический метод. Метод основан на окислении хрома (III) до хрома (VI) надсернокислым аммонием в сернокислой среде в присутствии азотнокислого серебра в качестве катализатора. Хром (VI) восстанавливают раствором соли Мора в процессе прямого титрования, устанавливая конечную точку титрования потенциометрически, или добавляют избыток соли Мора и применяют метод обратного титрования с визуальной или амперометрической индикацией точки эквивалентности. При потенциометрическом титровании с парой электродов платина-вольфрам наряду с хромом (VI) солью Мора титруется ванадий (V). По окончании титрования суммы ванадия и хрома восстановленный ванадий (IV) окисляют на холоду марганцовокислым калием, избыток последнего восстанавливают азотистокислым натрием и титруют ванадий (V) раствором соли Мора. По разности между первым и вторым титрованием определяют массовую долю хрома. При обратном титровании хром (VI) восстанавливают раствором соли Мора и добавляют ее избыток 10-15 см³. Избыток соли Мора оттитровывают марганцовокислым калием, устанавливая точку эквивалентности визуально по изменению окраски раствора или по максимальному изменению показаний микроамперметра при амперометрическом титровании с двумя платиновыми электродами при потенциале (+1,1) В. | НДИ 01.09.88-2008 Редакция 2014 | ФР.1.31.2018.28938
Пылевыбросы металлургических агрегатов | Олово | 0,01-0,02 | Фотометрический метод. Основан на измерении оптической плотности раствора комплексного соединения олова с n-нитрофенилфлуороном при длине волны 530 нм. Оптимальная концентрация олова 5–15 мкг в 50 см³ раствора. Влияние сопутствующих элементов устраняют соосаждением олова на гидроксиде бериллия при рН 8 в присутствии трилона Б или отгонкой в виде тетрабромида. | НДИ МХ-0291-02 Изменение № 1 от 17.01.2005 | -
Пылевыбросы металлургических агрегатов | Свинец | 0,01-0,5 | Атомно-абсорбцинный метод. Основан на измерении поглощения излучения спектральных ламп с полым катодом атомами свинца при длине волны 283,3 нм. Для атомизации растворов используют пламя ацетилен-воздух. | НДИ МХ-0306-02 Изменение № 1 от 17.01.2005 | -
Пылевыбросы металлургических агрегатов | Сера | 0,05-0,5 | Титриметрический йодометрический метод. Основан на сжигании навески в токе кислорода в трубчатой печи при температуре 1300–1350 °C. Образующийся при этом сернистый газ вытесняется током кислорода в абсорбционный сосуд и поглощается в нем водой с образованием сернистой кислоты, которую оттитровывают раствором иодид-иодата калия в присутствии индикатора крахмала. | НДИ МХ-0295-02 Изменение № 1 от 17.01.2005 | -
Пылевыбросы металлургических агрегатов | Сера | 0,05-5,0 | Титриметрический алкалиметричееский метод. Основан на сжигании навески в токе кислорода при температуре 1350 °C с последующим поглощением сернистого газа слабокислым раствором перекиси водорода и титровании образовавшейся серной кислоты раствором щелочи в присутствии индикатора. | НДИ МХ-0292-02 Изменение № 1 от 17.01.2005 | ФР.1.31.2019.33207
Пылевыбросы металлургических агрегатов | Сера | 0,05-5,0 | Инфракрасно-абсорбционный метод. Ооснован на сжигании навески пылевыбросов металлургических агрегатов в присутствии плавней при температуре 1700 °C и регистрации сернистого газа методом инфракрасной абсорбции с использованием автоматического анализатора IR–232 фирмы LECO®. | НДИ МХ-0294-02 Изменение № 1 от 17.01.2005 | -
Пылевыбросы металлургических агрегатов | Фосфор | 0,02-0,10 | Фотометрический метод. Основан на образовании желтого фосфорномолибденового гетерополикомплекса, его восстановлении и последующем измерении оптической плотности раствора синего фосфорномолибденового комплекса. В качестве восстановителя используют аскорбиновую кислоту в присутствии калия сурьмяновиннокислого (λ = 880 нм). Оптимальная концентрация фосфора 2– 50 мкг в 100 см³ раствора. Время развития окраски 1,5-2 часа. Если массовая доля мышьяка превышает массовую долю фосфора более чем в два раза, его отгоняют в виде бромида. | НДИ МХ-0308-02 Изменение № 1 от 17.01.2005 | -
Пылевыбросы металлургических агрегатов | Фтор | 0,02-0,05 | Фотометрический метод. Основан на образовании окрашенного комплексного соединения фторид-иона с ализаринкомплексонатом лантана с максимумом светопоглощения при длине волны 625 нм. Оптимальная концентрация фтора 10–50 мкг в 50 см³ раствора. Влияние алюминия устраняют введением ацетилацетона. | НДИ МХ-0303-02 Изменение № 1 от 17.01.2005 Изменение № 2 от 26.04.2023 | -
Пылевыбросы металлургических агрегатов | Цинк | 0,2-5 | Атомно-абсорбцинный метод. Основан на измерении поглощения излучения спектральных ламп с полым катодом атомами цинка при длине волны 213,9 нм. Для атомизации растворов используют пламя ацетилен-воздух. | НДИ МХ-0306-02 Изменение № 1 от 17.01.2005 | -
Пылевыбросы металлургических агрегатов | Сера | 0,05-5,0 | Гравиметрический метод. Основан на осаждении сульфат-иона в виде сернокислого бария раствором хлористого бария в слабосолянокислой среде. Разложение пробы проводят окислительным щелочным спеканием со смесью углекислого натрия и марганцовокислого калия. | НДИ 01.05.06.09.41-2005 Редакция 2020 | ФР.1.31.2021.39170
Пылевыбросы металлургических агрегатов | Углерод | 0,05-15 | Кулонометрический метод. Основан на сжигании навески пробы в токе кислорода в присутствии плавня при температуре 1300–1350 °C, поглощении образовавшейся двуокиси углерода поглотительным раствором с определенным начальным значением рН и последующем измерении (на установке для кулонометрического титрования) количества электричества, затраченного на восстановление исходного значения рН, которое пропорционально массовой доле углерода в навеске пробы. | НДИ 01.09.42-2005 | ФР.1.31.2019.33205
Пыль маталлургических агрегатов | Олово | 0,010-0,020 | Инверсионно-вольтамперометрический метод. Основан на предварительном концентрировании олова на ртутно-графитовом электроде при потенциале (- 1,0) В (относительно хлоридсеребряного электрода) с последующей регистрацией поляризационных кривых электрорастворения олова на фоне соляной кислоты с молярной концентрацией 1 моль/дм³. Олово предварительно отделяют от сопутствующих компонентов осаждением на гидроокиси бериллия при рН = 8 в присутствии трилона Б или отгонкой в виде тетрабромида. | НДИ 01.09.118-2011 | -
Руда медная | Золото | 0,5-2млн-1 | Атомно-эмиссионный с индуктивно связанной плазмой метод. Основан на возбуждении атомов индуктивно связанной плазмой и измерении интенсивности излучения определяемых элементов при распылении раствора аналитической пробы в плазму. Связь интенсивности излучения с концентрацией элемента устанавливается с помощью градуировочной зависимости. | НДИ 01.07.188-2019 | ФР.1.31.2021.39161
Руда медная | Медь | 1,0-2,0 | Титриметрический метод. Основан на окислении иодида калия медью (II). Выделившийся йод оттитровывают раствором серноватистокислого натрия в присутствии крахмала в качестве индикатора. От мешающих элементов медь отделяют осаждением в виде сульфида. | НДИ 01.07.123-2011 | ФР.1.31.2017.28364
Руда медная | Оксид кремния | 20-50 | Гравиметрический метод. Основан на выделении кремния в виде кремниевой кислоты в нерастворимой форме путем обезвоживания ее выпариванием раствора до паров серного ангидрида или паров хлорной кислоты. Выделение кремния из солянокислого раствора проводят в присутствии желатина при температуре не выше 60 °С. Прокаленный осадок оксида кремния обрабатывают фтористоводородной и серной кислотами для учета примесей. После обработки остаток прокаливают при температуре 1000 °С. | НДИ 01.07.109-2011 Редакция 2020 | ФР.1.31.2021.39157
Руда медная | Свинец | 0,02-0,05 | Атомно-абсорбционный метод. Основан на измерении излучении лампы с полым катодом после абсорбции этого излучения раствором пробы, атомизированным в пламени ацетилен–воздух. Абсорбцию свинца измеряют при длине волны 217,0 или 283,3 нм. | НДИ 01.07.108-2011 | -
Руда медная | Серебро | 5-20 млн-1 | Атомно-эмиссионный с индуктивно связанной плазмой метод. Основан на возбуждении атомов индуктивно связанной плазмой и измерении интенсивности излучения определяемых элементов при распылении раствора аналитической пробы в плазму. Связь интенсивности излучения с концентрацией элемента устанавливается с помощью градуировочной зависимости. | НДИ 01.07.188-2019 | ФР.1.31.2021.39161
Руда медная | Цинк | 0,3-1,0 | Титриметрический метод. Основан на титровании ионов цинка раствором трилона Б при рН 5,6-5,8 в присутствии индикатора ксиленолового оранжевого. Влияние железа и меди устраняют добавлением фтористого аммония и тиосульфата натрия соответственно. Оптимальная масса цинка от 5 до 10 мг в титруемом объеме. | НДИ 01.07.122-2011 Редакция 2020 | ФР.1.31.2021.39156
Руды железные, концентраты и агломераты | Углерод карбонатный | 8-12 | Кулонометрический метод. Основан на разложении навески в концентрированной фосфорной кислоте, выделении при разложении карбонатов двуокиси углерода и последующем поглощении образовавшегося углекислого газа поглотительным раствором с определенным начальным значением рН и последующем измерении (на установке для кулонометрического титрования) количества электричества, затраченного на восстановление исходного значения рН, которое пропорционально массовой доле углерода в навеске пробы. | НДИ МХ-0015-97 Изменение № 1 от 17.01.2005 Изменение № 2 от 19.2005.2023 | ФР.1.31.2024.49876
Руды железные, концентраты, агломераты и окатыши | Железо общее | 25-70 | Атомно-эмиссионный с индуктивно связанной плазмой метод. Основан на возбуждении спектра индуктивно связанной плазмой и последующим измерении интенсивности излучения определяемых элементов при распылении раствора аналитической пробы в плазму. Связь интенсивности излучения с концентрацией элемента устанавливается с помощью градуировочной зависимости. | НДИ 01.06.148-2020 | ФР.1.31.2021.39952
Руды железные, концентраты, агломераты и окатыши | Медь | 0,001-0,005 | Атомно-эмиссионный с индуктивно связанной плазмой метод. Основан на возбуждении спектра индуктивно связанной плазмой и последующим измерении интенсивности излучения определяемых элементов при распылении раствора аналитической пробы в плазму. Связь интенсивности излучения с концентрацией элемента устанавливается с помощью градуировочной зависимости. | НДИ 01.06.148-2020 | ФР.1.31.2021.39952
Руды железные, концентраты, агломераты и окатыши | Оксид алюминия | 0,1-15 | Атомно-эмиссионный с индуктивно связанной плазмой метод. Основан на возбуждении спектра индуктивно связанной плазмой и последующим измерении интенсивности излучения определяемых элементов при распылении раствора аналитической пробы в плазму. Связь интенсивности излучения с концентрацией элемента устанавливается с помощью градуировочной зависимости. | НДИ 01.06.148-2020 | ФР.1.31.2021.39952
Руды железные, концентраты, агломераты и окатыши | Оксид ванадия (V) | 0,10-1,0 | Атомно-эмиссионный с индуктивно связанной плазмой метод. Основан на возбуждении спектра индуктивно связанной плазмой и последующим измерении интенсивности излучения определяемых элементов при распылении раствора аналитической пробы в плазму. Связь интенсивности излучения с концентрацией элемента устанавливается с помощью градуировочной зависимости. | НДИ 01.06.148-2020 | ФР.1.31.2021.39952
Руды железные, концентраты, агломераты и окатыши | Оксид кальция | 0,1-10 | Атомно-эмиссионный с индуктивно связанной плазмой метод. Основан на возбуждении спектра индуктивно связанной плазмой и последующим измерении интенсивности излучения определяемых элементов при распылении раствора аналитической пробы в плазму. Связь интенсивности излучения с концентрацией элемента устанавливается с помощью градуировочной зависимости. | НДИ 01.06.148-2020 | ФР.1.31.2021.39952
Руды железные, концентраты, агломераты и окатыши | Оксид кальция | 0,5-15 | Титриметрический и гравиметрический методы. Титриметрический метод основан на выделении кальция в виде оксалата и титровании марганцовокислым калием щавелевой кислоты, выделившейся при растворении осадка оксалата кальция в разбавленной серной кислоте в количестве, эквивалентном количеству кальция в растворе. Гравиметрический метод определения оксида кальция основан на осаждении кальция в виде оксалата с последующим прокаливанием до оксида кальция. | НДИ МХ-0312-2002 Редакция 2015 | ФР.1.31.2015.21535
Руды железные, концентраты, агломераты и окатыши | Оксид кремния | 1,0-50 | Атомно-эмиссионный с индуктивно связанной плазмой метод. Основан на возбуждении спектра индуктивно связанной плазмой и последующим измерении интенсивности излучения определяемых элементов при распылении раствора аналитической пробы в плазму. Связь интенсивности излучения с концентрацией элемента устанавливается с помощью градуировочной зависимости. | НДИ 01.06.148-2020 | ФР.1.31.2021.39952
Руды железные, концентраты, агломераты и окатыши | Оксид магния | 0,1-15 | Атомно-эмиссионный с индуктивно связанной плазмой метод. Основан на возбуждении спектра индуктивно связанной плазмой и последующим измерении интенсивности излучения определяемых элементов при распылении раствора аналитической пробы в плазму. Связь интенсивности излучения с концентрацией элемента устанавливается с помощью градуировочной зависимости. | НДИ 01.06.148-2020 | ФР.1.31.2021.39952
Руды железные, концентраты, агломераты и окатыши | Оксид магния | 0,5-15 | Гравиметрический метод. Основан на осаждении магния в виде двойной соли MgNH4PO4 и прокаливании до пирофосфата магния. | НДИ МХ-0312-2002 Редакция 2015 | ФР.1.31.2015.21535
Руды железные, концентраты, агломераты и окатыши | Оксид марганца (II) | 0,02-5,0 | Атомно-эмиссионный с индуктивно связанной плазмой метод. Основан на возбуждении спектра индуктивно связанной плазмой и последующим измерении интенсивности излучения определяемых элементов при распылении раствора аналитической пробы в плазму. Связь интенсивности излучения с концентрацией элемента устанавливается с помощью градуировочной зависимости. | НДИ 01.06.148-2020 | ФР.1.31.2021.39952
Руды железные, концентраты, агломераты и окатыши | Оксид никеля | 0,5-1,0 | Атомно-эмиссионный с индуктивно связанной плазмой метод. Основан на возбуждении спектра индуктивно связанной плазмой и последующим измерении интенсивности излучения определяемых элементов при распылении раствора аналитической пробы в плазму. Связь интенсивности излучения с концентрацией элемента устанавливается с помощью градуировочной зависимости. | НДИ 01.06.148-2020 | ФР.1.31.2021.39952
Руды железные, концентраты, агломераты и окатыши | Оксид титана (IV) | 0,01-5,0 | Атомно-эмиссионный с индуктивно связанной плазмой метод. Основан на возбуждении спектра индуктивно связанной плазмой и последующим измерении интенсивности излучения определяемых элементов при распылении раствора аналитической пробы в плазму. Связь интенсивности излучения с концентрацией элемента устанавливается с помощью градуировочной зависимости. | НДИ 01.06.148-2020 | ФР.1.31.2021.39952
Руды железные, концентраты, агломераты и окатыши | Оксид хрома (III) | 2,0-4,0 | Атомно-эмиссионный с индуктивно связанной плазмой метод. Основан на возбуждении спектра индуктивно связанной плазмой и последующим измерении интенсивности излучения определяемых элементов при распылении раствора аналитической пробы в плазму. Связь интенсивности излучения с концентрацией элемента устанавливается с помощью градуировочной зависимости. | НДИ 01.06.148-2020 | ФР.1.31.2021.39952
Руды железные, концентраты, агломераты и окатыши | Оксид кремния | 1,0-50 | Гравиметрический метод. Основан на выделении кремниевой кислоты путем выпаривания раствора с хлорной кислотой. Прокаленный осадок оксида кремния обрабатывают фтористоводородной и серной кислотами для учета примесей. После обработки остаток прокаливают при температуре от 950 °C до 1000 °C. | НДИ 01.06.127-2013 | ФР.1.31.2017.27153
Руды железные, концентраты, агломераты и окатыши | Оксид хрома (III) | 2,0-5,0 | Амперометрический и потенциометрический методы с весовым титрованием. Метод основан на потенциометрическом титровании хрома (VI) раствором соли Мора или амперометрическом титровании избытка соли Мора калием марганцовокислым. Потенциометрическое и амперометрическое титрование производится с использованием автоматического титратора «Титрион», принцип работы которого заключается в управляемом дозировании в анализируемую пробу раствора титранта, расположенного на весах. | НДИ 01.01.02.03.04.05.06.136-2013 Редакция 2019 | ФР.1.31.2020.37343
Руды железные, концентраты, агломераты и окатыши | Потеря массы при прокаливании | 0,2-1,0 | Гравиметрический метод. Основан на прокаливании руд, концентратов, агломератов и окатышей при температуре (950±50) °С в течение 2 ч и вычислении потери массы при прокаливании с учетом окисления оксида железа (II) и металлического железа, содержащихся в анализируемых материалах. | НДИ 01.06.202-2025 | ФР.1.31.2025.52946
Руды железные, концентраты, агломераты и окатыши | Свинец | 0,0001-0,0002 | Атомно-эмиссионный с индуктивно связанной плазмой метод. Основан на возбуждении спектра индуктивно связанной плазмой и последующим измерении интенсивности излучения определяемых элементов при распылении раствора аналитической пробы в плазму. Связь интенсивности излучения с концентрацией элемента устанавливается с помощью градуировочной зависимости. | НДИ 01.06.148-2020 | ФР.1.31.2021.39952
Руды железные, концентраты, агломераты и окатыши | Фосфор | 0,002-1,5 | Атомно-эмиссионный с индуктивно связанной плазмой метод. Основан на возбуждении спектра индуктивно связанной плазмой и последующим измерении интенсивности излучения определяемых элементов при распылении раствора аналитической пробы в плазму. Связь интенсивности излучения с концентрацией элемента устанавливается с помощью градуировочной зависимости. | НДИ 01.06.148-2020 | ФР.1.31.2021.39952
Руды железные, концентраты, агломераты и окатыши | Цинк | 0,001-0,002 | Атомно-эмиссионный с индуктивно связанной плазмой метод. Основан на возбуждении спектра индуктивно связанной плазмой и последующим измерении интенсивности излучения определяемых элементов при распылении раствора аналитической пробы в плазму. Связь интенсивности излучения с концентрацией элемента устанавливается с помощью градуировочной зависимости. | НДИ 01.06.148-2020 | ФР.1.31.2021.39952
Руды железные, концентраты, агломераты, окатыши | Железо общее | 25-80 | Титриметрический метод. Основан на восстановлении трехвалентного железа раствором двухлористого олова до двухвалентного и титровании последнего раствором двухромовокислого калия в присутствии индикатора дифениламинсульфоната натрия. Разложение пробы проводят растворением навески в соляной кислоте в присутствии фтористого аммония или с доплавлением нерастворимого остатка с пиросернокислым калием, либо спеканием и дальнейшим растворением спека в соляной кислоте. Ванадий не мешает определению в среде соляной кислоты при ее концентрации ~1,7 моль/дм³. | НДИ 01.06.93-2013 | ФР.1.31.2014.17606
Руды железные, концентраты, агломераты, окатыши | Оксид калия, оксид натрия | 0,01-0,5 | Атомно-эмиссионный с индуктивно связанной плазмой метод. Основан на возбуждении спектров индуктивно связанной плазмой и последующем измерении интенсивности излучения определяемых элементов. Рекомендуемые длины волны аналитических линий: 766,4 нм – для оксида калия, 589,5 нм – для оксида натрия. Допускается использовать другие аналитические линии, если они обеспечивают определение массовых долей элементов в требуемом диапазоне с точностью, предусмотренной настоящей методикой. | НДИ 01.06.140-2014 | ФР.1.31.2015.19468
Руды железные, концентраты, агломераты, окатыши | Оксид хрома (III) | 2,0-5,0 | Титриметрический метод. Основан на окислении хрома (III) до хрома (VI) надсернокислым аммонием в сернокислой среде в присутствии азотнокислого серебра в качестве катализатора или калием марганцовокислым с последующим восстановлением хрома (VI) раствором соли Мора. Избыток соли Мора оттитровывают раствором марганцовокислого калия, конечную точку титрования устанавливают амперометрически при потенциале + 1,1 В с двумя платиновыми электродами или визуально. При установлении конечной точки титрования потенциометрическим методом с индикаторным платиновым электродом и вольфрамовым электродом сравнения сумму хрома (VI) и ванадия (V) титруют раствором соли Мора. Восстановленный ванадий (IV) окисляют марганцовокислым калием, избыток последнего восстанавливают азотистокислым натрием и титруют ванадий (V) раствором соли Мора. По разности между первым и вторым титрованием определяют массовую долю хрома. | НДИ МХ-0150-2024 | ФР.1.31.2024.49173
Руды железные, концентраты, агломераты, окатыши | Оксид алюминия | 0,2-20 | Атомно-абсорбционный метод. Основан на измерении поглощения излучения лампы с полым катодом атомами алюминия при длине волны 309,3 нм. Для атомизации раствора используют пламя закись азота–ацетилен. | НДИ 01.06.180-2019 | ФР.1.31.2020.37067
Руды железные, концентраты, агломераты, окатыши | Сера | 0,001-0,02 | Фотометрический метод. Основан на реакции образования метиленового голубого при взаимодействии сульфид-иона с диметилпарафенилендиамином в присутствии железа (III) и измерении интенсивности окраски раствора при длине волны 670 нм. Оптимальный интервал концентрации серы 4-20 мкг в 50 см³ раствора. Серу предварительно отделяют дистилляцией в виде сероводорода, используя в качестве восстановителя смесь иодистоводородной кислоты и гипофосфита натрия, а в качестве поглотителя – водную суспензию гидроокиси кадмия. | НДИ МХ-0083-97 Редакция 2017 | ФР.1.31.2018.28834
Руды железные, концентраты, агломераты, окатыши | Сера | 0,02-0,50 | Гравиметрический метод. Основан на осаждении сульфат-иона в виде сернокислого бария раствором хлористого бария в слабосолянокислой среде. Разложение пробы проводят окислительным щелочным спеканием со смесью углекислого натрия и марганцовокислого калия. | НДИ 01.05.06.09.41-2005 Редакция 2020 | ФР.1.31.2021.39170
Руды железные, концентраты, агломераты, окатыши | Фосфор | 0,002-0,005 | Фотометрический метод. Основан на образовании в среде серной или хлорной кислоты фосфорномолибденового гетерополикомплекса, восстановлении его аскорбиновой кислотой в присутствии калия сурьмяновиннокислого и последующем измерении оптической плотности раствора на спектрофотометре при длине волны 880 нм. От железа, вольфрама, хрома, частично от титана и ниобия фосфор отделяют осаждением на гидроксиде бериллия в присутствии трилона Б при рН раствора от 8 до 10. Мышьяк, мешающий определению при отношении к фосфору 2:1 и более, отгоняют в виде бромида с бромистоводородной кислотой. Оптимальная концентрация фосфора в диапазоне от 2 мкг до 25 мкг в 100 см³ раствора. | НДИ 01.01.02.03.06.37-2022 Изменение № 1 от 12.02.2026 | ФР.1.31.2022.44343
Руды железные, концентраты, агломе-раты, окатыши, горячебрикетированное железо | Сера | 0,005-0,50 | Титриметрический йодометрический метод. Основан на сжигании навески в токе кислорода при температуре 1300-1350 °C, поглощении образующегося оксида серы водой и титровании сернистой кислоты раствором иодид-иодата в присутствии индикатора крахмала. | НДИ 01.05.06.26-2014 Редакция 2019 | ФР.1.31.2019.35024
Руды железные, концентраты, агломерты, окатыши | Углерод | 1,0-10 | ИК-абсорбционный и кулонометрический методы. Инфракрасно-абсорбционный метод основан на сжигании навески пробы в токе кислорода в присутствии плавня в индукционной печи (~1700 °C) или в устройстве сжигания (1300-1400 °C) и определении количества углерода путем измерения поглощенного инфракрасного излучения образовавшейся двуокисью углерода. Кулонометрический метод основан на сжигании навески пробы в токе кислорода в присутствии плавня при температуре 1300-1400°C, поглощении образовавшейся двуокиси углерода поглотительным раствором с определенным начальным значением рН и последующем измерении (на установке для кулонометрического титрования) количества электричества, затраченного на восстановление исходного значения рН, которое пропорционально массовой доле углерода в навеске пробы. | НДИ 01.01.02.03.04.06.38-2013 Редакция 2020 Изменение № 1 от 10.11.2025 | ФР.1.31.2020.37071
Руды железные, концентраты, агломераты, окатыши | Оксид алюминия | 0,1-2,0 | Фотометрический метод. Фотометрический метод определения алюминия с алюминоном основан на образовании комплексного соединения в ацетатном буферном растворе (рН=4,5-4,6) и измерении оптической плотности раствора при длине волны 530 нм. Оптимальная концентрация 20-80 мкг оксида алюминия в 100 см³ раствора. При массовой доле оксида титана (IV) до 0,8% влияние трехвалентного железа устраняют восстановлением его аскорбиновой кислотой. При массовой доле оксида титана (IV) более 0,8% и суммы оксидов кальция и магния не более 5% титан и другие сопутствующие элементы (железо, хром и т.д.) отделяют от алюминия осаждением гидроксидом натрия. При массовой доле оксида титана более 0,8% и оксидов кальция и магния более 5% алюминий вместе с титаном, железом и хромом отделяют уротропином от кальция и магния, затем железо, хром, титан – осаждением гидроксидом натрия. При определении алюминия в присутствии ванадия (IV) (в присутствии аскорбиновой кислоты) его влияние компенсируют введением в стандартный раствор сравнения. При определении алюминия в присутствии ванадия (V) (в отсутствии аскорбиновой кислоты) для стабилизации ванадия (V) вводится пероксид водорода. | НДИ 01.06.142-2014 | ФР.1.31.2014.18326
Руды железные, концентраты, агломераты, окатыши | Фосфор | 0,005-1,5 | Фотометрический метод. Основан на образовании желтого фосфорномолибденового гетерополикомплекса, его восстановлении и последующем измерении оптической плотности раствора синего фосфорномолибденового комплекса. В качестве восстановителей используют: ионы двухвалентного железа в присутствии сернистокислого натрия (λ = 680–800 нм), тиомочевину в присутствии ионов меди (λ = 700–850 нм), аскорбиновую кислоту в присутствии калия сурьмяновиннокислого (λ = 880 нм). Оптимальная концентрация фосфора в зависимости от применяемого восстановителя следующая: 3–50 мкг/100 см³ – аскорбиновая кислота; 10–100 мкг/100 см³ – сернистокислый натрий и тиомочевина. Если массовая доля мышьяка превышает массовую долю фосфора более чем в два раза, его отгоняют в виде бромида. | НДИ 01.01.02.04.06.19-2005 Редакция 2014 | ФР.1.31.2015.21534
Руды марганцевые, концентраты, агломераты | Свинец | 0,001-0,002 | Инверсионно-вольтамперометрический метод. Основан на предварительном концентрировании свинца на ртутно-пленочном электроде при потенциале (-1,1) В (относительно хлоридсеребряного электрода) с последующей регистрацией анодной поляризационной кривой на фоне муравьиной кислоты. Для устранения влияния сопутствующих элементов свинец сорбируют на анионите АН-31, переведенном в хлор-форму из 2 М солянокислых растворов. Десорбируют свинец 0,02 М соляной кислотой. | НДИ 01.06.117-2011 | -
Руды марганцевые, концентраты, агломераты | Сера | 0,02-0,20 | Гравиметрический метод. Основан на осаждении сульфат-иона в виде сернокислого бария раствором хлористого бария в слабосолянокислой среде. Разложение пробы проводят окислительным щелочным спеканием со смесью углекислого натрия и марганцовокислого калия. | НДИ 01.05.06.09.41-2005 Редакция 2020 | ФР.1.31.2021.39170
Руды хромовые и концентраты | Ванадий | 0,03-0,10 | Атомно-эмиссионный с индуктивно связанной плазмой метод. Основан на возбуждении спектра индуктивно связанной плазмой и последующим измерении интенсивности излучения определяемых элементов при распылении раствора аналитической пробы в плазму. Связь интенсивности излучения с концентрацией элемента устанавливается с помощью градуировочной зависимости. | НДИ 01.06.148-2020 | ФР.1.31.2021.39952
Руды хромовые и концентраты | Ванадий | 0,04-0,10 | Амперометрический и потенциометрический методы с весовым титрованием. Метод основан на окислении ванадия (IV) марганцовокислым калием в сернокислой среде с молярной концентрацией от 1,5 до 3 моль/дм³ и титровании ванадия (V) раствором двойной сернокислой соли закиси железа и аммония. Конечную точку титрования устанавливают амперометрически или потенциометрически. Потенциометрическое и амперометрическое титрование производится с использованием автоматического титратора «Титрион», принцип работы которого заключается в управляемом дозировании в анализируемую пробу раствора титранта, расположенного на весах. При содержании хрома более 3 % проводят отгонку в виде хлористого хромила или окисляют хром (III) до хрома (VI) надсернокислым аммонием c последующим осаждением ванадия на гидроксиде железа. Влияние остаточного хрома устраняют введением уксуснокислого натрия, вольфрама – отделением его в виде вольфрамовой кислоты и присоединением ванадия из остатка после повторного гидролитического выделения вольфрама. | НДИ 01.01.02.03.04.05.06.128-2013 Редакция 2018 | ФР.1.31.2019.35402
Руды хромовые и концентраты | Железо общее | 8,0-15,0 | Атомно-эмиссионный с индуктивно связанной плазмой метод. Основан на возбуждении спектра индуктивно связанной плазмой и последующим измерении интенсивности излучения определяемых элементов при распылении раствора аналитической пробы в плазму. Связь интенсивности излучения с концентрацией элемента устанавливается с помощью градуировочной зависимости. | НДИ 01.06.148-2020 | ФР.1.31.2021.39952
Руды хромовые и концентраты | Оксид алюминия | 5,0-15 | Атомно-эмиссионный с индуктивно связанной плазмой метод. Основан на возбуждении спектра индуктивно связанной плазмой и последующим измерении интенсивности излучения определяемых элементов при распылении раствора аналитической пробы в плазму. Связь интенсивности излучения с концентрацией элемента устанавливается с помощью градуировочной зависимости. | НДИ 01.06.148-2020 | ФР.1.31.2021.39952
Руды хромовые и концентраты | Оксид кальция | 0,05-2,0 | Атомно-эмиссионный с индуктивно связанной плазмой метод. Основан на возбуждении спектра индуктивно связанной плазмой и последующим измерении интенсивности излучения определяемых элементов при распылении раствора аналитической пробы в плазму. Связь интенсивности излучения с концентрацией элемента устанавливается с помощью градуировочной зависимости. | НДИ 01.06.148-2020 | ФР.1.31.2021.39952
Руды хромовые и концентраты | Оксид кремния | 5,0-20 | Атомно-эмиссионный с индуктивно связанной плазмой метод. Основан на возбуждении спектра индуктивно связанной плазмой и последующим измерении интенсивности излучения определяемых элементов при распылении раствора аналитической пробы в плазму. Связь интенсивности излучения с концентрацией элемента устанавливается с помощью градуировочной зависимости. | НДИ 01.06.148-2020 | ФР.1.31.2021.39952
Руды хромовые и концентраты | Оксид магния | 10-30 | Атомно-эмиссионный с индуктивно связанной плазмой метод. Основан на возбуждении спектра индуктивно связанной плазмой и последующим измерении интенсивности излучения определяемых элементов при распылении раствора аналитической пробы в плазму. Связь интенсивности излучения с концентрацией элемента устанавливается с помощью градуировочной зависимости. | НДИ 01.06.148-2020 | ФР.1.31.2021.39952
Руды хромовые и концентраты | Оксид магния | 10-30 | Гравиметрический метод. Основан на осаждении магния в виде двойной соли MgNH4PO4 и прокаливании до пирофосфата магния. | НДИ МХ-0312-2002 Редакция 2015 | ФР.1.31.2015.21535
Руды хромовые и концентраты | Оксид хрома (III) | 20-60 | Атомно-эмиссионный с индуктивно связанной плазмой метод. Основан на возбуждении спектра индуктивно связанной плазмой и последующим измерении интенсивности излучения определяемых элементов при распылении раствора аналитической пробы в плазму. Связь интенсивности излучения с концентрацией элемента устанавливается с помощью градуировочной зависимости. | НДИ 01.06.148-2020 | ФР.1.31.2021.39952
Руды хромовые и концентраты | Оксид хрома (III) | 20-60 | Титриметрический метод. Основан на окислении хрома (III) до хрома (VI) надсернокислым аммонием в сернокислой среде в присутствии азотнокислого серебра в качестве катализатора или калием марганцовокислым с последующим восстановлением хрома (VI) раствором соли Мора. Избыток соли Мора оттитровывают раствором марганцовокислого калия, конечную точку титрования устанавливают амперометрически при потенциале + 1,1 В с двумя платиновыми электродами или визуально. При установлении конечной точки титрования потенциометрическим методом с индикаторным платиновым электродом и вольфрамовым электродом сравнения сумму хрома (VI) и ванадия (V) титруют раствором соли Мора. Восстановленный ванадий (IV) окисляют марганцовокислым калием, избыток последнего восстанавливают азотистокислым натрием и титруют ванадий (V) раствором соли Мора. По разности между первым и вторым титрованием определяют массовую долю хрома. | НДИ МХ-0150-2024 | ФР.1.31.2024.49173
Руды хромовые и концентраты | Оксид хрома (III) | 20-60 | Амперометрический и потенциометрический методы с весовым титрованием. Метод основан на потенциометрическом титровании хрома (VI) раствором соли Мора или амперометрическом титровании избытка соли Мора калием марганцовокислым. Потенциометрическое и амперометрическое титрование производится с использованием автоматического титратора «Титрион», принцип работы которого заключается в управляемом дозировании в анализируемую пробу раствора титранта, расположенного на весах. | НДИ 01.01.02.03.04.05.06.136-2013 Редакция 2019 | ФР.1.31.2020.37343
Руды хромовые и концентраты | Сера | 0,01-0,05 | Инфракрасно-абсорбционный метод. Основан на сжигании навески пробы в токе кислорода в присутствии плавня в индукционной (~1700 °C) или трубчатой (1325-1375 °C) печи и определении количества серы путем измерения поглощенного инфракрасного излучения образовавшимся оксидом серы. | НДИ 01.05.06.24-2005 Редакция 2019 | ФР.1.31.2019.33815
Руды хромовые и концентраты | Сера | 0,01-0,05 | Титриметрический алкалиметрический метод. Основан на сжигании навески в токе кислорода при температуре 1300-1350 °C с последующим поглощением сернистого газа слабокислым раствором пероксида водорода и титровании образовавшейся серной кислоты раствором щелочи в присутствии индикатора. | НДИ 01.05.06.25-2005 Редакция 2015 | ФР.1.31.2015.20715
Руды хромовые и концентраты | Сера | 0,01-0,05 | Титриметрический йодометрический метод. Основан на сжигании навески в токе кислорода при температуре 1300-1350 °C, поглощении образующегося оксида серы водой и титровании сернистой кислоты раствором иодид-иодата в присутствии индикатора крахмала. | НДИ 01.05.06.26-2014 Редакция 2019 | ФР.1.31.2019.35024
Руды хромовые и концентраты | Фосфор | 0,001-0,005 | Фотометрический метод. Основан на измерении интенсивности синей окраски фосфорномолибденовой гетерополикислоты, восстановленной аскорбиновой кислотой в присутствии сурьмяновиннокислого калия, при длине волны 880 нм. Молярная концентрация хлорной кислоты в момент образования комплекса равна 0,1 моль/дм³, серной кислоты – 0,075 моль/дм³. Основную массу хрома отгоняют в виде хлористого хромила. Концентрирование и отделение фосфора проводят осаждением на гидроокиси бериллия при рН 8–10. Влияние мышьяка устраняют восстановлением его дисульфитом натрия. Оптимальная концентрация фосфора 2–10 мкг в 100 см³ раствора. | НДИ МХ-0023-97 Изменение № 1 от 17.01.2005 | ФР.1.31.2024.48797
Руды хромовые и концентраты | Фосфор | 0,001-0,010 | Атомно-эмиссионный с индуктивно связанной плазмой метод. Основан на возбуждении спектра индуктивно связанной плазмой и последующим измерении интенсивности излучения определяемых элементов при распылении раствора аналитической пробы в плазму. Связь интенсивности излучения с концентрацией элемента устанавливается с помощью градуировочной зависимости. | НДИ 01.06.148-2020 | ФР.1.31.2021.39952
Руды хромовые и концетраты | Ванадий | 0,04-0,10 | Амперометрический метод. Основан на окислении ванадия (IV) марганцовокислым калием в среде серной кислоты и амперометрическом титровании ванадия (V) раствором двойной сернокислой соли закиси железа и аммония с двумя платиновыми электродами при потенциале +(0,4- 0,7) В или с платиновым и каломельным электродами при потенциале +(0,8 -0,9) В. Титрование проводят в сернокислой среде с молярной концентрацией 1,5-3 моль/дм³. От сопутствующих элементов ванадий отделяют осаждением с суммой гидроокисей после окисления хрома хлорной кислотой и надсернокислым аммонием. Влияние остаточного хрома устраняют введением уксуснокислого натрия или пирофосфорнокислого калия. | НДИ МХ-0089-97 Редакция 2015 | ФР.1.31.2015.21542
Руды хромовые, концентраты | Оксид кальция | 0,06-2,0 | Атомно-абсорбционный метод. Основан на измерении поглощения излучения лампы с полым катодом атомами кальция при длине волны 422,7 нм. Для атомизации раствора используют пламя воздух – ацетилен или закись азота – ацетилен. Влияние алюминия на абсорбцию кальция устраняют введением раствора лантана, хрома – отгонкой в виде хлористого хромила. | НДИ МХ-0233-99 Изменение № 1 от 17.01.2005 | ФР.1.31.2008.04805
Руды железные, концентраты, агломераты, окатыши | Оксид кальция | 0,05-5,0 | Атомно-абсорбционный метод. Основан на измерении поглощения излучения ламп с полым катодом атомами кальция при длине волны 422,7 нм. Для атомизации раствора используют пламя воздух–ацетилен, либо закись азота–ацетилен. Оптимальная концентрация кальция – от 0,001 до 5 мкг/см³. Влияние алюминия на абсорбцию кальция устраняют введением раствора лантана и калия, влияние железа – введением в градуировочный график. | НДИ 01.05.06.149-2015 Редакция 2019 | ФР.1.31.2020.37070
Руды железные, концентраты, агломераты, окатыши | Оксид магния | 0,02-10 | Атомно-абсорбционный метод. Основан на измерении поглощения излучения ламп с полым катодом атомами магния при длине волны 285,2 нм. Для атомизации раствора используют пламя воздух–ацетилен, либо закись азота–ацетилен. Оптимальная концентрация магния в анализируемом растворе от 0,0002 до 0,5 мкг/см³. Влияние алюминия на абсорбцию магния устраняют введением раствора лантана и калия, влияние железа – введением в градуировочный график. | НДИ 01.05.06.149-2015 Редакция 2019 | ФР.1.31.2020.37070
Силикокальций | Алюминий | 0,2-2,0 | Фотометрический метод. Основан на образовании комплексного соединения алюминия с алюминоном при рН 4,5–4,6 и измерении оптической плотности раствора при длине волны 525 нм. Оптимальная концентрация алюминия 40–100 мкг в 100 см³ раствора. Алюминий от кальция отделяют уротропином, от железа и титана – гидроокисью натрия. | НДИ МХ-0053-97 Изменение № 1 от 17.01.2005 | ФР.1.31.2024.49144
Силикокальций | Алюминий | 0,5-2,0 | Титриметрический метод. Основан на образовании комплекса алюминия с трилоном Б в кислой среде и последующем титровании избытка трилона Б раствором уксуснокислого цинка в присутствии индикатора ксиленолового оранжевого (рН 5,5-5,8). Мешающие определению титан, железо, хром отделяют осаждением гидроксидом натрия. | НДИ 01.04.102-2010 | ФР.1.31.2023.46344
Силикокальций | Алюминий | 0,5-2,0 | Метод атомно-эмиссионного анализа с индуктивно связанной плазмой. Основан на возбуждении спектра индуктивно связанной плазмой и последующим измерении интенсивности излучения определяемых элементов. | НДИ 01.04.154-2022 | ФР.1.31.2022.43393
Силикокальций | Железо | 4,0-30 | Титриметрический метод. Основан на восстановлении железа (III) раствором двухлористого олова до железа (II) и титровании последнего раствором двухромовокислого калия в присутствии индикатора – дифениламинсульфоната натрия. В присутствии платины, мешающей титрованию, проводят отделение железа аммиаком. | НДИ 01.04.100-2010 | ФР.1.31.2023.46342
Силикокальций | Железо | 5,0-30 | Метод атомно-эмиссионного анализа с индуктивно связанной плазмой. Основан на возбуждении спектра индуктивно связанной плазмой и последующим измерении интенсивности излучения определяемых элементов. | НДИ 01.04.154-2022 | ФР.1.31.2022.43393
Силикокальций | Кальций | 10,0-35 | Титриметрический метод. Основан на выделении кальция в виде оксалата и титровании марганцовокислым калием щавелевой кислоты, выделившейся при растворении осадка оксалата кальция в разбавленной серной кислоте, эквивалентном количеству кальция в растворе. | НДИ 01.04.101-2010 | ФР.1.31.2023.46343
Силикокальций | Кальций | 10,0-35 | Титриметрический метод. Основан на титровании кальция раствором трилона Б при рН 13 в присутствии смеси индикаторов флуорексона и тимолфталеина и титровании магния в сумме с кальцием в присутствии индикатора кислотного хром темносинего при рН 10. Мешающие определению алюминий, хром, титан, железо отделяют уротропином. | НДИ 01.04.102-2010 | ФР.1.31.2023.46344
Силикокальций | Кальций | 15,0-30 | Метод атомно-эмиссионного анализа с индуктивно связанной плазмой. Основан на возбуждении спектра индуктивно связанной плазмой и последующим измерении интенсивности излучения определяемых элементов. | НДИ 01.04.154-2022 | ФР.1.31.2022.43393
Силикокальций | Магний | 5-10 | Гравиметрический метод. Основан на осаждении магния в виде двойной соли MgNH4PO4 и прокаливании до пирофосфата магния. | НДИ 01.04.101-2010 | ФР.1.31.2023.46343
Силикокальций | Магний | 5-10 | Титриметрический метод. Основан на титровании кальция раствором трилона Б при рН 13 в присутствии смеси индикаторов флуорексона и тимолфталеина и титровании магния в сумме с кальцием в присутствии индикатора кислотного хром темносинего при рН 10. Мешающие определению алюминий, хром, титан, железо отделяют уротропином. | НДИ 01.04.102-2010 | ФР.1.31.2023.46344
Силикокальций | Сумма РЗМ | 0,5-1,0 | Фотометрический метод. Основан на образовании окрашенного комплексного соединения РЗМ с арсеназо III в солянокислой среде (рН 1,8-2,3) и последующем измерении оптической плотности раствора при длине волны 650 нм. Мешающее влияние железа устраняют введением сульфосалициловой кислоты, кальция - введением в стандартный раствор сравнения. | НДИ 01.04.99-2010 | ФР.1.31.2023.46341
Силикокальций | Титан | 0,10-0,20 | Метод атомно-эмиссионного анализа с индуктивно связанной плазмой. Основан на возбуждении спектра индуктивно связанной плазмой и последующим измерении интенсивности излучения определяемых элементов. | НДИ 01.04.154-2022 | ФР.1.31.2022.43393
Силикокальций | Титан | 0,10-0,3 | Фотометрический метод. Основан на образовании окрашенного в желто–оранжевый цвет комплексного соединения титана с диантипирилметаном в 0,5–4 моль/дм³ соляной кислоте и измерении оптической плотности раствора при длине волны 380–390 нм. Оптимальная концентрация титана 50–130 мкг в 100 см³ раствора. Влияние железа (III) устраняют восстановлением аскорбиновой кислотой. | НДИ МХ-0057-97 Изменение № 1 от 17.01.2005 | ФР.1.31.2024.49147
Силикокальций | Фосфор | 0,008-0,05 | Фотометрический метод. Основан на образовании фосфорномолибденового гетерополикомплекса, его восстановлении и измерении оптической плотности раствора. В качестве восстановителей используют ионы железа (II) в присутствии гидроксиламина (λ = 650 нм) или тиомочевину в присутствии ионов меди (λ = 700-850 нм). Оптимальная концентрация фосфора 10-100 мкг в 100 см³ раствора. | НДИ МХ-0136-98 Изменение № 1 от 17.01.2005 | ФР.1.31.2025.50939
Силикокальций | Фосфор | 0,01-0,05 | Метод атомно-эмиссионного анализа с индуктивно связанной плазмой. Основан на возбуждении спектра индуктивно связанной плазмой и последующим измерении интенсивности излучения определяемых элементов. | НДИ 01.04.154-2022 | ФР.1.31.2022.43393
Силикомарганец (ферросиликомарганец) | Марганец | 50-76 | Потенциометрический метод. Основан на окислении марганца (II) раствором марганцовокислого калия до марганца (III) в пирофосфорнокислой среде при рН = 7. Эквивалентную точку определяют по изменению потенциала платинового электрода по отношению к потенциалу вольфрамового электрода. | НДИ МХ-0171-99 Изменение № 1 от 17.01.2005 Изменение № 2 от 21.2005.2025 | ФР.1.31.2025.52121
Сплавы (прецизионные, на железоникелевой основе) | Азот | 0,001-0,5 | Метод восстановительного плавления в токе инертного газа. Метод определения азота основан на плавлении анализируемой пробы в графитовом тигле в токе инертного газа (гелия) в импульсной печи. Выделившийся азот (в молекулярной форме) поступает в детектор теплопроводности и количественно измеряется по изменению теплопроводности газовой смеси. | НДИ 01.01.03.06.156-2016 Редакция 2020 | ФР.1.31.2021.39163
Сплавы аморфные | Бор | 2,0-5,0 | Фотометрический метод. Основан на образовании комплексного соединения бора с кармином в среде 92 %-ной (по весу) серной кислоты и последующим измерении оптической плотности раствора при длине волны 610 нм. Оптимальная концентрация бора 5-25 мкг в 25 см³ раствора. | НДИ МХ-0151-98 Изменение № 1 от 17.01.2005 | ФР.1.31.2025.50971
Сплавы аморфные | Бор | 2,0-5,0 | Титриметрический метод. Основан на образовании комплексных соединений борной кислоты с многоатомными спиртами (маннитом, инвертным сахаром) и последующем титровании раствором гидроксида натрия. Точку эквивалентности устанавливают по изменению величины рН раствора. Железо, мешающее определению бора, отделяют осаждением гидроокисью натрия. | НДИ МХ-0153-98 Изменение № 1 от 17.01.2005 | ФР.1.31.2025.50972
Сплавы аморфные | Кремний | 2,0-10,0 | Гравиметрический метод. Основан на выделении кремниевой кислоты в нерастворимой форме путем обезвоживания ее выпариванием раствора до паров серного ангидрида. Прокаленный осадок диоксида кремния обрабатывают фтористоводородной и серной кислотами для учета примесей. После обработки остаток прокаливают при температуре 1000 °С. | НДИ МХ-0149-98 Изменение № 1 от 17.01.2005 | ФР.1.31.2025.50970
Сплавы аморфные | Никель | 0,5-2,0 | Фотометрический метод. Основан на измерении оптической плотности окрашенного комплексного соединения никеля с диметилглиоксимом в щелочной среде в присутствии окислителя – надсернокислого аммония при длине волны 440-470 нм. Масса никеля 15-90 мкг в 100 см³ раствора. Влияние мешающих компонентов устраняют переведением их в виннокислые комплексы. Влияние кобальта при отношении никеля к кобальту от 1:1 до 1:15 учитывают введением в стандартный раствор соответствующих количеств кобальта. Восьмикратный избыток марганца мешает определению. | НДИ МХ-0157-98 Изменение № 1 от 17.01.2005 | ФР.1.31.2025.50973
Сплавы аморфные | Сера | 0,002-0,005 | ИК-абсорбционный метод. Основан на сжигании навески пробы в токе кислорода в присутствии плавня в индукционной или трубчатой печи и определении количества серы путем измерения поглощенного инфракрасного излучения образовавшимся оксидом серы. | НДИ 01.01.02.03.04.36-2014 Редакция 2020 Изменение № 1 от 17.02.2023 | ФР.1.31.2021.39173
Сплавы аморфные | Сера | 0,002-0,005 | Фотометрический метод. Основан на реакции образования метиленового голубого при взаимодействии сульфид-иона с диметилпарафенилендиамином в присутствии железа (III) и измерении интенсивности окраски раствора при длине волны 670 нм. Оптимальный интервал концентрации серы 4-20 мкг в 50 см³ раствора. Серу предварительно отделяют дистилляцией в виде сероводорода, используя в качестве восстановителя смесь иодистоводородной кислоты и гипофосфита натрия, а в качестве поглотителя – водную суспензию гидроокиси кадмия. | НДИ МХ-0083-97 Редакция 2017 | ФР.1.31.2018.28834
Сплавы аморфные | Углерод | 0,05-0,50 | ИК-абсорбционный и кулонометрический методы. Инфракрасно-абсорбционный метод основан на сжигании навески пробы в токе кислорода в присутствии плавня в индукционной печи (~1700 °C) или в устройстве сжигания (1300-1400 °C) и определении количества углерода путем измерения поглощенного инфракрасного излучения образовавшейся двуокисью углерода. Кулонометрический метод основан на сжигании навески пробы в токе кислорода в присутствии плавня при температуре 1300-1400°C, поглощении образовавшейся двуокиси углерода поглотительным раствором с определенным начальным значением рН и последующем измерении (на установке для кулонометрического титрования) количества электричества, затраченного на восстановление исходного значения рН, которое пропорционально массовой доле углерода в навеске пробы. | НДИ 01.01.02.03.04.06.38-2013 Редакция 2020 Изменение № 1 от 10.11.2025 | ФР.1.31.2020.37071
Сплавы аморфные | Фосфор | 0,002-0,020 | Фотометрический метод. Основан на образовании желтого фосфорномолибденового гетерополикомплекса, его восстановлении и последующем измерении оптической плотности раствора синего фосфорномолибденового комплекса. В качестве восстановителей используют: ионы двухвалентного железа в присутствии сернистокислого натрия (λ = 680–800 нм), тиомочевину в присутствии ионов меди (λ = 700–850 нм), аскорбиновую кислоту в присутствии калия сурьмяновиннокислого (λ = 880 нм). Оптимальная концентрация фосфора в зависимости от применяемого восстановителя следующая: 3–50 мкг/100 см³ – аскорбиновая кислота; 10–100 мкг/100 см³ – сернистокислый натрий и тиомочевина. Если массовая доля мышьяка превышает массовую долю фосфора более чем в два раза, его отгоняют в виде бромида. | НДИ 01.01.02.04.06.19-2005 Редакция 2014 | ФР.1.31.2015.21534
Сплавы на железоникелевой основе | Алюминий | 0,1-4,0 | Атомно-эмиссионный с индуктивно связанной плазмой метод. Основан на возбуждении атомов индуктивно связанной плазмой, получении атомно-эмиссионного спектра и измерении интенсивности излучения определяемых элементов. Для компенсации матричных влияний пробы определение элементов можно проводить с использованием линий внутреннего стандарта – скандия. Допускается использовать другие аналитические линии, если они обеспечивают определение массовых долей элементов в требуемом диапазоне с точностью, предусмотренной настоящей методикой. | НДИ 01.01.02.03.141-2021 | ФР.1.31.2021.41154
Сплавы на железоникелевой основе | Ванадий | 0,02-2,0 | Атомно-эмиссионный с индуктивно связанной плазмой метод. Основан на возбуждении атомов индуктивно связанной плазмой, получении атомно-эмиссионного спектра и измерении интенсивности излучения определяемых элементов. Для компенсации матричных влияний пробы определение элементов можно проводить с использованием линий внутреннего стандарта – скандия. Допускается использовать другие аналитические линии, если они обеспечивают определение массовых долей элементов в требуемом диапазоне с точностью, предусмотренной настоящей методикой. | НДИ 01.01.02.03.141-2021 | ФР.1.31.2021.41154
Сплавы на железоникелевой основе | Вольфрам | 2,0-6,0 | Атомно-эмиссионный с индуктивно связанной плазмой метод. Основан на возбуждении атомов индуктивно связанной плазмой, получении атомно-эмиссионного спектра и измерении интенсивности излучения определяемых элементов. Для компенсации матричных влияний пробы определение элементов можно проводить с использованием линий внутреннего стандарта – скандия. Допускается использовать другие аналитические линии, если они обеспечивают определение массовых долей элементов в требуемом диапазоне с точностью, предусмотренной настоящей методикой. | НДИ 01.01.02.03.141-2021 | ФР.1.31.2021.41154
Сплавы на железоникелевой основе | Кремний | 0,10-2,0 | Атомно-эмиссионный с индуктивно связанной плазмой метод. Основан на возбуждении атомов индуктивно связанной плазмой, получении атомно-эмиссионного спектра и измерении интенсивности излучения определяемых элементов. Для компенсации матричных влияний пробы определение элементов можно проводить с использованием линий внутреннего стандарта – скандия. Допускается использовать другие аналитические линии, если они обеспечивают определение массовых долей элементов в требуемом диапазоне с точностью, предусмотренной настоящей методикой. | НДИ 01.01.02.03.141-2021 | ФР.1.31.2021.41154
Сплавы на железоникелевой основе | Марганец | 0,10-2,0 | Атомно-эмиссионный с индуктивно связанной плазмой метод. Основан на возбуждении атомов индуктивно связанной плазмой, получении атомно-эмиссионного спектра и измерении интенсивности излучения определяемых элементов. Для компенсации матричных влияний пробы определение элементов можно проводить с использованием линий внутреннего стандарта – скандия. Допускается использовать другие аналитические линии, если они обеспечивают определение массовых долей элементов в требуемом диапазоне с точностью, предусмотренной настоящей методикой. | НДИ 01.01.02.03.141-2021 | ФР.1.31.2021.41154
Сплавы на железоникелевой основе | Медь | 0,01-5,0 | Атомно-эмиссионный с индуктивно связанной плазмой метод. Основан на возбуждении атомов индуктивно связанной плазмой, получении атомно-эмиссионного спектра и измерении интенсивности излучения определяемых элементов. Для компенсации матричных влияний пробы определение элементов можно проводить с использованием линий внутреннего стандарта – скандия. Допускается использовать другие аналитические линии, если они обеспечивают определение массовых долей элементов в требуемом диапазоне с точностью, предусмотренной настоящей методикой. | НДИ 01.01.02.03.141-2021 | ФР.1.31.2021.41154
Сплавы на железоникелевой основе | Молибден | 0,05-5,0 | Атомно-эмиссионный с индуктивно связанной плазмой метод. Основан на возбуждении атомов индуктивно связанной плазмой, получении атомно-эмиссионного спектра и измерении интенсивности излучения определяемых элементов. Для компенсации матричных влияний пробы определение элементов можно проводить с использованием линий внутреннего стандарта – скандия. Допускается использовать другие аналитические линии, если они обеспечивают определение массовых долей элементов в требуемом диапазоне с точностью, предусмотренной настоящей методикой. | НДИ 01.01.02.03.141-2021 | ФР.1.31.2021.41154
Сплавы на железоникелевой основе | Никель | 20-40 | Атомно-эмиссионный с индуктивно связанной плазмой метод. Основан на возбуждении атомов индуктивно связанной плазмой, получении атомно-эмиссионного спектра и измерении интенсивности излучения определяемых элементов. Для компенсации матричных влияний пробы определение элементов можно проводить с использованием линий внутреннего стандарта – скандия. Допускается использовать другие аналитические линии, если они обеспечивают определение массовых долей элементов в требуемом диапазоне с точностью, предусмотренной настоящей методикой. | НДИ 01.01.02.03.141-2021 | ФР.1.31.2021.41154
Сплавы на железоникелевой основе | Ниобий | 0,2-2,0 | Атомно-эмиссионный с индуктивно связанной плазмой метод. Основан на возбуждении атомов индуктивно связанной плазмой, получении атомно-эмиссионного спектра и измерении интенсивности излучения определяемых элементов. Для компенсации матричных влияний пробы определение элементов можно проводить с использованием линий внутреннего стандарта – скандия. Допускается использовать другие аналитические линии, если они обеспечивают определение массовых долей элементов в требуемом диапазоне с точностью, предусмотренной настоящей методикой. | НДИ 01.01.02.03.141-2021 | ФР.1.31.2021.41154
Сплавы на железоникелевой основе | Титан | 0,05-5,0 | Атомно-эмиссионный с индуктивно связанной плазмой метод. Основан на возбуждении атомов индуктивно связанной плазмой, получении атомно-эмиссионного спектра и измерении интенсивности излучения определяемых элементов. Для компенсации матричных влияний пробы определение элементов можно проводить с использованием линий внутреннего стандарта – скандия. Допускается использовать другие аналитические линии, если они обеспечивают определение массовых долей элементов в требуемом диапазоне с точностью, предусмотренной настоящей методикой. | НДИ 01.01.02.03.141-2021 | ФР.1.31.2021.41154
Сплавы на железоникелевой основе | Фосфор | 0,005-0,020 | Атомно-эмиссионный с индуктивно связанной плазмой метод. Основан на возбуждении атомов индуктивно связанной плазмой, получении атомно-эмиссионного спектра и измерении интенсивности излучения определяемых элементов. Для компенсации матричных влияний пробы определение элементов можно проводить с использованием линий внутреннего стандарта – скандия. Допускается использовать другие аналитические линии, если они обеспечивают определение массовых долей элементов в требуемом диапазоне с точностью, предусмотренной настоящей методикой. | НДИ 01.01.02.03.141-2021 | ФР.1.31.2021.41154
Сплавы на железоникелевой основе | Хром | 10,0-30,0 | Атомно-эмиссионный с индуктивно связанной плазмой метод. Основан на возбуждении атомов индуктивно связанной плазмой, получении атомно-эмиссионного спектра и измерении интенсивности излучения определяемых элементов. Для компенсации матричных влияний пробы определение элементов можно проводить с использованием линий внутреннего стандарта – скандия. Допускается использовать другие аналитические линии, если они обеспечивают определение массовых долей элементов в требуемом диапазоне с точностью, предусмотренной настоящей методикой. | НДИ 01.01.02.03.141-2021 | ФР.1.31.2021.41154
Сплавы на железоникелевой, никелевой основе, сплавы прецизионные | Сера | 0,001-0,02 | Фотометрический метод. Основан на реакции образования метиленового голубого при взаимодействии сульфид-иона с диметилпарафенилендиамином в присутствии железа (III) и измерении интенсивности окраски раствора при длине волны 670 нм. Оптимальный интервал концентрации серы 4-20 мкг в 50 см³ раствора. Серу предварительно отделяют дистилляцией в виде сероводорода, используя в качестве восстановителя смесь иодистоводородной кислоты и гипофосфита натрия, а в качестве поглотителя – водную суспензию гидроокиси кадмия. | НДИ МХ-0083-97 Редакция 2017 | ФР.1.31.2018.28834
Сплавы на никелевой (в т.ч. железоникелевой) основе, сплавы прецизионные | Углерод | 0,002-0,10 | ИК-абсорбционный и кулонометрический методы. Инфракрасно-абсорбционный метод основан на сжигании навески пробы в токе кислорода в присутствии плавня в индукционной печи (~1700 °C) или в устройстве сжигания (1300-1400 °C) и определении количества углерода путем измерения поглощенного инфракрасного излучения образовавшейся двуокисью углерода. Кулонометрический метод основан на сжигании навески пробы в токе кислорода в присутствии плавня при температуре 1300-1400°C, поглощении образовавшейся двуокиси углерода поглотительным раствором с определенным начальным значением рН и последующем измерении (на установке для кулонометрического титрования) количества электричества, затраченного на восстановление исходного значения рН, которое пропорционально массовой доле углерода в навеске пробы. | НДИ 01.01.02.03.04.06.38-2013 Редакция 2020 Изменение № 1 от 10.11.2025 | ФР.1.31.2020.37071
Сплавы на никелевой основе | Алюминий | 0,1-0,5 | Атомно-эмиссионный с индуктивно связанной плазмой метод. Основан на возбуждении атомов элементов пробы индуктивно связанной плазмой и последующим измерении интенсивности излучения определяемых элементов. Связь интенсивности аналитической линии с концентрацией элемента в растворе устанавливают с помощью градуировочной характеристики. | НДИ 01.03.197-2024 | ФР.1.31.2024.48837
Сплавы на никелевой (в т.ч. железоникелевой) основе | Алюминий | 0,1-1,5 | Фотометрический метод. Основан на образовании комплексного соединения алюминия с алюминоном в ацетатном буферном растворе (рН 4,5-4,6) и измерении интенсивности окраски раствора при длине волны 530 нм. Оптимальная концентрация алюминия от 5 до 50 мкг в 100 см³ раствора. Никель отделяют осаждением алюминия уротропином. При массовой доле хрома более 10 % его отгоняют в виде хлористого хромила. Железо, титан и другие элементы отделяют гидроксидом натрия (калия) в присутствии борной кислоты. При определении алюминия в присутствии ванадия (IV) (в присутствии аскорбиновой кислоты) его влияние компенсируют введением в стандартный раствор сравнения. При определении алюминия в присутствии ванадия (V) (в отсутствие аскорбиновой кислоты) для стабилизации ванадия (V) вводят перекись водорода. | НДИ 01.03.48-2005 Редакция 2014 Изменение № 1 от 12.02.2026 | ФР.1.31.2016.25284
Сплавы на никелевой основе | Алюминий | 0,1-1,6 | Фотометрический метод. Фотометрический метод определения алюминия с хромазуролом С и поливиниловым спиртом основан на образовании комплексного соединения в ацетатном буферном растворе (рН 5,8-6,7) и измерении интенсивности окраски раствора при длине волны 620 нм. Оптимальная концентрация алюминия 5-20 мкг в 100 см³ раствора. Железо, хром, титан, никель и другие элементы отделяют гидроксидом натрия в присутствии хлористого цинка и борной кислоты, уменьшающих адсорбцию алюминия осадком гидроокисей. Для более полного разделения алюминия и никеля добавляют карбонильное железо в количестве, равном навеске пробы анализируемого материала. При массовой доле хрома более 10 % его отгоняют в виде хлористого хромила. При определении алюминия в присутствии ванадия (IV) (в присутствии аскорбиновой кислоты) его влияние компенсируют введением в стандартный раствор сравнения. При определении алюминия в присутствии ванадия (V) для стабилизации ванадия (V) вводится перекись водорода. | НДИ МХ-0129-98 Изменение № 1 от 17.01.2005 | ФР.1.31.2024.49893
Сплавы на никелевой (в т.ч. железоникелевой) основе | Алюминий | 0,1-5,0 | Атомно-абсорбционный метод. Основан на измерении поглощения излучения лампы с полым катодом атомами алюминия при длине волны 309,3 нм. Для атомизации раствора используют пламя закись азота-ацетилен. | НДИ МХ-0192-99 Изменение № 1 от 17.01.2005 Изменение № 2 от 12.02.2026 | ФР.1.31.2026.53546
Сплавы на никелевой основе | Ванадий | 0,02-0,10 | Фотометрический метод. Основан на образовании комплексного соединения ванадия (V) с пиридилазо-резорцином в присутствии перекиси водорода (рН 0,5-0,9) и измерении интенсивности его окраски при длине волны 540 нм. Оптимальная масса ванадия 20-150 мкг в 50 см³ раствора. Ванадий (V) отделяют от никеля, хрома, титана и других мешающих элементов осаждением их гидроксидом натрия. | НДИ МХ-0262-2000 Редакция 2014 | ФР.1.31.2014.18817
Сплавы на никелевой основе | Ванадий | 0,02-4,0 | Амперометрический и потенциометрический методы с весовым титрованием. Метод основан на окислении ванадия (IV) марганцовокислым калием в сернокислой среде с молярной концентрацией от 1,5 до 3 моль/дм³ и титровании ванадия (V) раствором двойной сернокислой соли закиси железа и аммония. Конечную точку титрования устанавливают амперометрически или потенциометрически. Потенциометрическое и амперометрическое титрование производится с использованием автоматического титратора «Титрион», принцип работы которого заключается в управляемом дозировании в анализируемую пробу раствора титранта, расположенного на весах. При содержании хрома более 3 % проводят отгонку в виде хлористого хромила или окисляют хром (III) до хрома (VI) надсернокислым аммонием c последующим осаждением ванадия на гидроксиде железа. Влияние остаточного хрома устраняют введением уксуснокислого натрия, вольфрама – отделением его в виде вольфрамовой кислоты и присоединением ванадия из остатка после повторного гидролитического выделения вольфрама. | НДИ 01.01.02.03.04.05.06.128-2013 Редакция 2018 | ФР.1.31.2019.35402
Сплавы на никелевой основе | Ванадий | 0,02-4,0 | Амперометрический и потенциометрический методы. Метод основан на окислении ванадия (IV) марганцовокислым калием в кислой среде и титровании ванадия (V) раствором двойной сернокислой соли закиси железа и аммония. Конечную точку определяют амперометрически или потенциометрически. Хром отгоняют в виде хлористого хромила или окисляют надсернокислым аммонием. Влияние остаточного хрома устраняют введением уксуснокислого натрия, вольфрама – отделением его в виде вольфрамовой кислоты и присоединением ванадия из остатка после повторного гидролитического выделения. | НДИ 01.01.02.03.52-2005 Редакция 2018 | ФР.1.31.2019.33147
Сплавы на никелевой (в т.ч. железоникелевой) основе | Вольфрам | 2,0-15 | Фотометрический метод. Основан на измерении оптической плотности раствора комплексного соединения, образуемого ионами пятивалентного вольфрама с роданид-ионами в присутствии восстановителей – двухлористого олова и треххлористого титана в растворе соляной кислоты (4–6 моль/дм³) при длине волны 400–410 нм. Масса вольфрама в 100 см³ раствора 40–500 мкг и 1000–2000 мкг в варианте абсолютной и дифференциальной спектрофотометрии соответственно. Определение проводят на фоне сопутствующих элементов. Влияние молибдена и ванадия в варианте абсолютной фотометрии компенсируют введением их в стандартный раствор сравнения или в градуировочный график, в варианте дифференциальной фотометрии – введением в раствор сравнения. | НДИ МХ-0199-99 Изменение № 1 от 17.01.2005 Изменение № 2 от 04.02.2026 | ФР.1.31.2026.53550
Сплавы на никелевой основе | Вольфрам | 2,0-15,0 | Гравиметрический метод. Основан на гидролитическом выделении вольфрама из азотнокислого раствора в виде вольфрамовой кислоты с применением желатина в качестве коагулятора. Определение заканчивают прокаливанием вольфрамовой кислоты при температуре 800 °C до окиси вольфрама с последующим определением в ней примесей железа, титана, хрома, молибдена, ванадия и ниобия. Оставшееся количество вольфрамовой кислоты в растворе определяют экстракционно-фотометрическим, фотометрическим или полярографическим методами. | НДИ МХ-0200-99 Изменение № 1 от 17.01.2005 | ФР.1.31.2008.04381
Сплавы на никелевой (в т.ч. железоникелевой) основе | Вольфрам | 2,0-5,0 | Фотометрический метод. Основан на образовании комплексного соединения ионами пятивалентного вольфрама с роданид-ионом в присутствии восстановителя – треххлористого титана в растворе соляной кислоты с молярной концентрацией 4-6 моль/дм³ и измерении интенсивности его окраски при длине волны 390-410 нм. Масса вольфрама при образовании окрашенного соединения 50-700 мкг в 100 см³ раствора. Мешающие определению железо, хром, никель отделяют гидроксидом натрия. Влияние молибдена (до отношения к вольфраму 4:1) и ванадия учитывают введением в раствор градуировочного графика или раствор сравнения. | НДИ 01.01.03.143-2014 Изменение № 1 от 12.02.2026 | ФР.1.31.2014.18327
Сплавы на никелевой основе | Железо | 0,05-3,0 | Фотометрический метод. Основан на образовании окрашенного комплексного соединения железа (II) с 1,10–фенантролином или 2,2'-дипиридилом в интервале рН 2–9 и железа (II, III) с сульфосалициловой кислотой в аммиачном растворе при рН 8,0–11,0. Для восстановления железа (III) применяют гидроксиламин гидрохлорид. Максимум светопоглощения комплексов при 510–520 нм и 420–430 нм, соответственно. Оптимальная концентрация железа 20–150 мкг в 100 см³ при использо-вании 1,10-фенантролина или 2,2'-дипиридила и 20–400 мкг в 100 см³ – сульфосалициловой кислоты. Железо от хрома, меди, никеля, кобальта отделяют осаждением аммиаком после окисления хрома и кобальта надсернокислым аммонием и отделения вольфрама в виде вольфрамовой кислоты. Влияние марганца при применении сульфосалициловой кислоты устраняют введением гидроксиламина гидрохлорида. | НДИ МХ-0095-97 Изменение № 1 от 17.01.2005 | ФР.1.31.2024.49254
Сплавы на никелевой основе | Железо | 0,2-1,0 | Атомно-эмиссионный с индуктивно связанной плазмой метод. Основан на возбуждении атомов элементов пробы индуктивно связанной плазмой и последующим измерении интенсивности излучения определяемых элементов. Связь интенсивности аналитической линии с концентрацией элемента в растворе устанавливают с помощью градуировочной характеристики. | НДИ 01.03.197-2024 | ФР.1.31.2024.48837
Сплавы на никелевой основе | Железо | 1,0-10,0 | Титриметрический метод. Основан на восстановлении железа (III) до железа (II) двухлористым оловом и титровании раствором двухромовокислого калия в присутствии индикатора дифениламинсульфоната натрия. Железо от хрома, меди, никеля, кобальта отделяют аммиаком после окисления хрома и кобальта надсернокислым аммонием и отделения вольфрама в виде вольфрамовой кислоты, от ванадия – гидроксидом натрия в присутствии пероксида натрия. Оставшиеся количества ванадия в слабосолянокислой среде (~1,7 М) в присутствии фторид-иона не мешают определению. | НДИ МХ-0096-97 Изменение № 1 от 17.01.2005 | ФР.1.31.2024.49255
Сплавы на никелевой основе | Кобальт | 4,0-7,0 | Фотометрический метод. Основан на образовании окрашенного внутрикомплексного соединения трехвалентного кобальта с нитрозо–P–солью в уксуснокислом растворе (рН 4–6) и измерении оптической плотности раствора при длине волны 520–530 нм. Оптимальная концентрация кобальта при образовании окрашенного соединения составляет 10–150 мкг в 100 см³ раствора. Влияние железа, никеля, меди устраняют кипячением раствора с азотной кислотой после прибавления нитрозо-Р-соли. Вольфрам отделяют кислотным гидролизом. | НДИ МХ-0187-99 Изменение № 1 от 17.01.2005 | ФР.1.31.2025.51162
Сплавы на никелевой основе | Кремний | 0,05-0,50 | Фотометрический метод. Основан на реакции образования желтой кремнемолибденовой гетерополикислоты (КМК) при рН 1,0-1,2 и последующем ее восстановлении аскорбиновой кислотой или тиомочевиной в присутствии ионов меди (II) до синей ГПК с максимумом светопоглощения при длине волны 810-815 нм. Оптимальная масса кремния 5-50 мкг в 100 см³ раствора. Кремний переводят в реакционную форму предварительным подщелачиванием раствора перед формированием КМК. | НДИ МХ-0169-99 Редакция 2014 | ФР.1.31.2016.25299
Сплавы на никелевой основе | Кремний | 0,10-0,50 | Атомно-эмиссионный с индуктивно связанной плазмой метод. Основан на возбуждении атомов элементов пробы индуктивно связанной плазмой и последующим измерении интенсивности излучения определяемых элементов. Связь интенсивности аналитической линии с концентрацией элемента в растворе устанавливают с помощью градуировочной характеристики. | НДИ 01.03.197-2024 | ФР.1.31.2024.48837
Сплавы на никелевой (в т.ч. железоникелевой) основе | Марганец | 0,006-0,10 | Фотометрический метод. Основан на окислении ионов марганца (II) до перманганат-ионов аммонием надсернокислым в сернокислом растворе (1 моль/дм³) и измерении оптической плотности окрашенного раствора при длине волны 525–530 нм относительно раствора сравнения, в котором перманганат-ионы восстанавливают азотистокислым натрием. Оптимальная концентрация марганца составляет 10–200 мкг в 100 см³ раствора. Хром, никель, железо вольфрам отделяют осаждением оксидом цинка. | НДИ МХ-0172-99 Изменение № 1 от 17.01.2005 Изменение № 2 от 26.01.2026 | ФР.1.31.2026.53539
Сплавы на никелевой основе | Марганец | 0,20-0,50 | Атомно-эмиссионный с индуктивно связанной плазмой метод. Основан на возбуждении атомов элементов пробы индуктивно связанной плазмой и последующим измерении интенсивности излучения определяемых элементов. Связь интенсивности аналитической линии с концентрацией элемента в растворе устанавливают с помощью градуировочной характеристики. | НДИ 01.03.197-2024 | ФР.1.31.2024.48837
Сплавы на никелевой основе | Медь | 0,01-0,05 | Атомно-эмиссионный с индуктивно связанной плазмой метод. Основан на возбуждении атомов элементов пробы индуктивно связанной плазмой и последующим измерении интенсивности излучения определяемых элементов. Связь интенсивности аналитической линии с концентрацией элемента в растворе устанавливают с помощью градуировочной характеристики. | НДИ 01.03.197-2024 | ФР.1.31.2024.48837
Сплавы на никелевой основе | Медь | 2,0-7,0 | Титриметрический метод. Основан на окислении иодида калия медью (II). Выделившийся йод титруют раствором серноватистокислого натрия в присутствии крахмала в качестве индикатора. От мешающих элементов медь отделяют осаждением в виде сульфида. | НДИ МХ-0260-2000 Редакция 2014 | ФР.1.31.2014.18814
Сплавы на никелевой (в т.ч. железоникелевой) основе | Молибден | 0,1-17,0 | Фотометрический метод. Основан на образовании комплексного соединения пятивалентного молибдена с роданид-ионом и измерении интенсивности его окраски при длине волны 460–470 нм. Mo (VI) восстанавливают до Mo (V) в сернокислом растворе (1,2–2 моль/дм³) аскорбиновой кислотой или тиомочевиной в присутствии сернокислой меди. Оптимальная концентрация молибдена 30–300 мкг в 100 см³ раствора. Железо, хром, никель и другие элементы отделяют от молибдена гидроокисью натрия. | НДИ МХ-0017-97 Изменение № 1 от 17.01.2005 Изменение № 2 от 04.02.2026 | ФР.1.31.2024.48795
Сплавы на никелевой (в т.ч. железоникелевой) основе | Ниобий | 0,2-2,5 | Фотометрический метод. Метод основан на образовании окрашенного комплексного соединения ниобия с сульфохлорфенолом С (СХФС) или сульфонитрофенолом С (СНФС) в растворе соляной кислоты с молярной концентрацией 1,5-2 моль/дм³ (в отсутствии молибдена) и с молярной концентрацией 3-3,5 моль/дм³ (в присутствии молибдена) и последующем измерении оптической плотности раствора при длине волны 650 или 640 нм соответственно. Оптимальная концентрация ниобия 2-50 мкг в 50 см³ раствора. Влияние основы при анализе стали устраняют введением железа в стандартный раствор и холостой опыт, при анализе сплавов на никелевой основе – введением никеля в стандартный раствор. Влияние хрома учитывается при 160-кратном избытке введением его в стандартный раствор. | НДИ 01.01.03.49-2005 Редакция 2014 Изменение № 1 от 12.02.2026 | ФР.1.31.2016.22272
Сплавы на никелевой основе | Ниобий | 0,2-2,5 | Фотометрический метод. Метод определения ниобия с N,N1-ди-(2окси-5-сульфофенил)-с-цианформазаном (цианформазаном-2) основан на образовании окрашенного в синий цвет соединения в 1-3 моль/дм³ соляной кислоте и измерении интенсивности окраски раствора при длине волны 670-685 нм. Оптимальная концентрация ниобия 20-150 мкг в 50 см³ раствора. Ниобий от мешающих элементов отделяют осаждением таннином. Остаточные количества мешающих элементов маскируют трилоном Б. Влияние вольфрама, ванадия устраняют введением в стандартный раствор сравнения. | НДИ 01.01.03.50-2005 | -
Сплавы на никелевой основе | Свинец | 0,0002-0,001 | Инверсионно-вольтамперометрический метод. Основан на предварительном концентрировании свинца на ртутно-пленочном электроде при потенциале (-1,1) В относительно хлоридсеребряного электрода с последующей регистрацией анодной поляризационной кривой на фоне муравьиной кислоты. Влияние сопутствующих элементов устраняют сорбцией свинца на анионите АН-31 в хлор-форме из растворов соляной кислоты с молярной концентрацией 3-4 моль/дм³. Десорбируют свинец соляной кислотой с молярной концентрацией 0,02 моль/дм³. | НДИ МХ-0123-2011 | -
Сплавы на никелевой основе | Сурьма | 0,0001-0,0002 | Инверсионно-вольтамперометрический метод. Метод основан на предварительном концентрировании сурьмы на ртутно-графитовом или ртутно-пленочном электроде при потенциале (-0,55) В (относительно хлоридсеребряного электрода) с последующей регистрацией анодной поляризационной кривой на фоне соляной кислоты с молярной концентрацией 0,5-3 моль/дм³. Влияние меди устраняют осаждением сурьмы на гидратированном диоксиде марганца. Висмут осаждается совместно с сурьмой. Для устранения влияния висмута (если содержание соизмеримо или превышает содержание сурьмы) анализируемый раствор разбавляют перед регистрацией поляризационных кривых так, чтобы концентрация соляной кислоты не превышала молярной концентрации 0,5 моль/дм³. | НДИ 01.01.02.03.125-2012 Редакция 2015 | ФР.1.31.2016.23863
Сплавы на никелевой (в т.ч. железоникелевой) основе | Титан | 0,05-5,0 | Фотометрический метод. Основан на образовании комплексного соединения титана (IV) с диантипирилметаном в среде соляной кислоты с молярной концентрацией от 0,5 моль/дм³ до 4 моль/дм³. Оптимальная концентрация титана от 10 до 125 мкг в 100 см³ раствора. Ионы железа (III), молибдена (VI) и ванадия (V), мешающие определению, предвари-тельно восстанавливают аскорбиновой кислотой. | НДИ МХ-0019-97 Редакция 2018 Изменение № 1 от 25.09.2024 Изменение № 2 от 26.01.2026 | ФР.1.31.2019.35838
Сплавы на никелевой основе | Титан | 0,2-0,5 | Атомно-эмиссионный с индуктивно связанной плазмой метод. Основан на возбуждении атомов элементов пробы индуктивно связанной плазмой и последующим измерении интенсивности излучения определяемых элементов. Связь интенсивности аналитической линии с концентрацией элемента в растворе устанавливают с помощью градуировочной характеристики. | НДИ 01.03.197-2024 | ФР.1.31.2024.48837
Сплавы на никелевой основе | Хром | 10,0-30,0 | Атомно-эмиссионный с индуктивно связанной плазмой метод. Основан на возбуждении атомов элементов пробы индуктивно связанной плазмой и последующим измерении интенсивности излучения определяемых элементов. Связь интенсивности аналитической линии с концентрацией элемента в растворе устанавливают с помощью градуировочной характеристики. | НДИ 01.03.197-2024 | ФР.1.31.2024.48837
Сплавы на никелевой основе, железоникелевой основе | Хром | 1,0-30,0 | Титриметрический метод. Основан на окислении хрома (III) до хрома (VI) надсернокислым аммонием в сернокислой среде в присутствии азотнокислого серебра в качестве катализатора или калием марганцовокислым с последующим восстановлением хрома (VI) раствором соли Мора. Избыток соли Мора оттитровывают раствором марганцовокислого калия, конечную точку титрования устанавливают амперометрически при потенциале + 1,1 В с двумя платиновыми электродами или визуально. При установлении конечной точки титрования потенциометрическим методом с индикаторным платиновым электродом и вольфрамовым электродом сравнения сумму хрома (VI) и ванадия (V) титруют раствором соли Мора. Восстановленный ванадий (IV) окисляют марганцовокислым калием, избыток последнего восстанавливают азотистокислым натрием и титруют ванадий (V) раствором соли Мора. По разности между первым и вторым титрованием определяют массовую долю хрома. | НДИ МХ-0150-2024 | ФР.1.31.2024.49173
Сплавы на никелевой основе, легированные ниобием | Кремний | 0,10-0,50 | Гравиметрический метод. Основан на выделении кремниевой кислоты в нерастворимой форме путем обезвоживания ее выпариванием до паров серного ангидрида. Для предотвращения выделения оксида ниобия (V) ниобий комплексуют щавелевой кислотой. Прокаленный осадок диоксида кремния обрабатывают фтористоводородной и серной кислотами для учета примесей. После обработки остаток прокаливают при температуре не выше 800 °С. | НДИ МХ-0147-98 Изменение № 1 от 17.01.2005 | ФР.1.31.2025.50968
Сплавы на никелевой основе, не легированные вольфрамом и титаном | Молибден | 10,0-30 | Гравиметрический метод. Основан на осаждении молибдена (VI) 8-оксихинолином в ацетатной среде в присутствии трилона Б. Полученный осадок сжигают, прокаливают и взвешивают в виде оксида молибдена (VI). | НДИ МХ-0261-2000 Редакция 2014 | ФР.1.31.2014.18815
Сплавы на никелевой основе, сплавы на железоникелевой основе | Титан | 0,05-3,5 | Фотометрический метод. Основан на образовании комплексного соединения четырехвалентного титана с диантипирилметаном в среде соляной кислоты с молярной концентрацией 0,5-4 моль/дм³ и последующем измерении оптической плотности раствора в диапазоне длин волн 380-390 нм. Оптимальная концентрация титана 5-120 мкг в 100 см³ раствора. От хрома, никеля и других элементов, влияющих на определение титана, его отделяют осаждением купфероном. Влияние вольфрама устраняют введением ортофосфорной кислоты перед осаждением титана и промыванием осадка разбавленным раствором аммиака. Влияние ниобия устраняют измерением оптической плотности раствора в интервале длин волн 410-450 нм, влияние железа - прибавлением аскорбиновой кислоты. | НДИ МХ-0138-98 Редакция 2015 Изменение № 1 от 29.07.2025 | ФР.1.31.2016.23871
Сплавы на никелевой основе, сплавы прецизионные | Кремний | 0,01-0,50 | Фотометрический метод. Фотометрический метод основан на образовании желтой кремнемолибденовой гетерополикислоты при рН 1,0-1,5 с последующим восстановлением аскорбиновой кислотой до комплексного соединения, окрашенного в синий цвет с максимумом светопоглощения при длине волны 810-815 нм. Оптимальная концентрация кремния 2-25 мкг в 50 см³ раствора. | НДИ 01.01.03.54-2005 Редакция 2014 | ФР.1.31.2015.21537
Сплавы на никелевой основе, сплавы прецизионные | Медь | 0,05-1,0 | Фотометрический метод. Основан на образовании комплексного соединения ионов меди с диэтилдитиокарбаматом натрия, стабилизируемого желатином, и последующим измерением оптической плотно-сти раствора на спектрофотометре при длине волны 440 нм или на фотоэлектроколориметре в интервале длин волн от 440 до 490 нм. Реакцию проводят в аммиачной среде при рН 8-9, оптимальное количество меди в 100 см³ раствора составляет от 30 до 150 мкг. От ионов железа, хрома, никеля, молибдена, марганца, алюминия, мешающих определению, медь предварительно отделяют осаждением в виде сульфида серноватистокислым натрием. | НДИ МХ-0152-2020 | ФР.1.31.2021.39953
Сплавы на никелевой основе, сплавы прецизионные | Медь | 0,20-7,0 | Фотометрический метод. Основан на образовании аммиачного комплекса меди и измерении интенсивности его окраски при длине волны 675 нм. Масса меди 10-25 мг в 250 см³ раствора. Для отделения от мешающих элементов медь предварительно осаждают в виде сульфида раствором серноватистокислого натрия. Вольфрам отделяют в виде вольфрамовой кислоты. | НДИ МХ-0259-2013 | ФР.1.31.2016.22277
Сплавы на никелевой основе (в т.ч. Железоникелевой), сплавы прецизионные | Фосфор | 0,001-0,020 | Фотометрический метод. Основан на образовании в среде серной или хлорной кислоты фосфорномолибденового гетерополикомплекса, восстановлении его аскорбиновой кислотой в присутствии калия сурьмяновиннокислого и последующем измерении оптической плотности раствора на спектрофотометре при длине волны 880 нм. От железа, вольфрама, хрома, частично от титана и ниобия фосфор отделяют осаждением на гидроксиде бериллия в присутствии трилона Б при рН раствора от 8 до 10. Мышьяк, мешающий определению при отношении к фосфору 2:1 и более, отгоняют в виде бромида с бромистоводородной кислотой. Оптимальная концентрация фосфора в диапазоне от 2 мкг до 25 мкг в 100 см³ раствора. | НДИ 01.01.02.03.06.37-2022 Изменение № 1 от 12.02.2026 | ФР.1.31.2022.44343
Сплавы на никелевой (в т.ч. железоникелевой) основе, сплавы прецизионные | Марганец | 0,01-2,5 | Фотометрический метод. Основан на окислении марганца (II) до перманганат-ионов калием (натрием) йоднокислым в сернокислом растворе в присутствии фосфорной кислоты. Влияние меди, никеля, кобальта, хрома учитывают измерением оптической плотности относительно раствора сравнения, в котором перманганат-ионы восстанавливают азотистокислым натрием. Оптимальная концентрация марганца составляет 40-600 мкг в 100 см³ раствора. | НДИ 01.01.02.03.18-2005 Редакция 2018 Изменение № 1 от 26.01.2026 | ФР.1.31.2019.34179
Сплавы на никелевой (в т.ч. железоникелевой) основе, сплавы прецизионные | Никель | 20-80 | Титриметрический метод. Основан на титровании никеля трилоном Б в аммиачной среде в присутствии индикатора – мурексида. От мешающих элементов никель отделяют осаждением в виде диметилглиоксимата никеля. В присутствии кобальта и хрома (более 10 %) никель осаждают после предварительного окисления кобальта (II) до кобальта (III) и хрома (III) до хрома (VI) надсернокислым аммонием в аммиачной и сернокислой среде соответственно. Масса никеля в растворе при осаждении должна быть 0,015-0,03 г. Большие количества меди отделяют осаждением раствором тиоацетамида. | НДИ 01.01.02.03.04.23-2005 Редакция 2014 Изменение № 1 от 25.09.2024 Изменение № 2 от 16.12.2024 Изменение № 3 от 26.01.2026 | ФР.1.31.2015.19475
Сплавы на никелевой основе, сплавы прецизионные | Никель | 20-80 | Гравиметрический метод. Основан на осаждении никеля диметилглиоксимом в аммиачной среде (рН 8-9). Железо, хром, марганец и другие мешающие элементы связывают в лимоннокислые комплексы. В присутствии кобальта и хрома (более 10 %) никель осаждают после предварительного окисления кобальта (II) до кобальта (III) и хрома (III) до хрома (VI) надсернокислым аммонием в аммиачной и сернокислой среде соответственно. Большие количества меди отделяют осаждением раствором тиоацетамида. Масса никеля в растворе при осаждении должна быть от 0,015 до 0,03 г. | НДИ 01.01.03.04.22-2005 Редакция 2014 | ФР.1.31.2015.21541
Сплавы на никелевой основе, железоникелевой основе | Хром | 1,0-30,0 | Амперометрический и потенциометрический методы с весовым титрованием. Метод основан на потенциометрическом титровании хрома (VI) раствором соли Мора или амперометрическом титровании избытка соли Мора калием марганцовокислым. Потенциометрическое и амперометрическое титрование производится с использованием автоматического титратора «Титрион», принцип работы которого заключается в управляемом дозировании в анализируемую пробу раствора титранта, расположенного на весах. | НДИ 01.01.02.03.04.05.06.136-2013 Редакция 2019 | ФР.1.31.2020.37343
Сплавы на никелевой, железоникелевой основе, сплавы прецизионные | Сера | 0,0005-0,02 | ИК-абсорбционный метод. Основан на сжигании навески пробы в токе кислорода в присутствии плавня в индукционной или трубчатой печи и определении количества серы путем измерения поглощенного инфракрасного излучения образовавшимся оксидом серы. | НДИ 01.01.02.03.04.36-2014 Редакция 2020 Изменение № 1 от 17.02.2023 | ФР.1.31.2021.39173
Сплавы прецизионные | Алюминий | 2,0-10,0 | Титриметрический метод. Основан на образовании комплекса алюминия с трилоном Б в кислой среде и последующем титровании избытка трилона Б раствором цинка уксуснокислого в присутствии индикатора - ксиленолового оранжевого (pH 5,5-5,8). Железо (III), хром (III), титан, цирконий, медь, марганец, образующие комплексонаты и мешающие определению, предварительно отделяют осаждением гидрооксидом натрия. При массовой доле хрома более 5 % его предварительно отделяют отгонкой в виде хлористого хромила. | НДИ 01.01.03.47-2005 Редакция 2014 | ФР.1.31.2016.22273
Сплавы прецизионные | Ванадий | 5,0-10,0 | Амперометрический и потенциометрический методы с весовым титрованием. Метод основан на окислении ванадия (IV) марганцовокислым калием в сернокислой среде с молярной концентрацией от 1,5 до 3 моль/дм³ и титровании ванадия (V) раствором двойной сернокислой соли закиси железа и аммония. Конечную точку титрования устанавливают амперометрически или потенциометрически. Потенциометрическое и амперометрическое титрование производится с использованием автоматического титратора «Титрион», принцип работы которого заключается в управляемом дозировании в анализируемую пробу раствора титранта, расположенного на весах. При содержании хрома более 3 % проводят отгонку в виде хлористого хромила или окисляют хром (III) до хрома (VI) надсернокислым аммонием c последующим осаждением ванадия на гидроксиде железа. Влияние остаточного хрома устраняют введением уксуснокислого натрия, вольфрама – отделением его в виде вольфрамовой кислоты и присоединением ванадия из остатка после повторного гидролитического выделения вольфрама. | НДИ 01.01.02.03.04.05.06.128-2013 Редакция 2018 | ФР.1.31.2019.35402
Сплавы прецизионные | Ванадий | 5,0-10,0 | Амперометрический и потенциометрический методы. Метод основан на окислении ванадия (IV) марганцовокислым калием в кислой среде и титровании ванадия (V) раствором двойной сернокислой соли закиси железа и аммония. Конечную точку определяют амперометрически или потенциометрически. Хром отгоняют в виде хлористого хромила или окисляют надсернокислым аммонием. Влияние остаточного хрома устраняют введением уксуснокислого натрия, вольфрама – отделением его в виде вольфрамовой кислоты и присоединением ванадия из остатка после повторного гидролитического выделения. | НДИ 01.01.02.03.52-2005 Редакция 2018 | ФР.1.31.2019.33147
Сплавы прецизионные | Кобальт | 1,0-7,0 | Фотометрический метод. Основан на образовании окрашенного внутрикомплексного соединения трехвалентного кобальта с нитрозо–P–солью в уксуснокислом растворе (рН 4–6) и измерении оптической плотности раствора при длине волны 520–530 нм. Оптимальная концентрация кобальта при образовании окрашенного соединения составляет 10–150 мкг в 100 см³ раствора. Влияние железа, никеля, меди устраняют кипячением раствора с азотной кислотой после прибавления нитрозо-Р-соли. Вольфрам отделяют кислотным гидролизом. | НДИ МХ-0187-99 Изменение № 1 от 17.01.2005 | ФР.1.31.2025.51162
Сплавы прецизионные | Кобальт | 2,0-40,0 | Амперометрический метод. Основан на образовании в аммиачной среде комплексного соединения кобальта с железосинеродистым калием, избыток которого оттитровывают раствором кобальта сернокислого. Конечную точку титрования устанавливают амперометрически при потенциале 0,6 В с двумя платиновыми электродами. | НДИ МХ-0188-99 Изменение № 1 от 17.01.2005 | ФР.1.31.2008.04373
Сплавы прецизионные | Кобальт | 5,0-40,0 | Фотометрический метод. Основан на образовании хлорида кобальта в среде концентрированной соляной кислоты и последующем измерении его оптической плотности при длине волны 670 нм. Оптимальная концентрация кобальта 0,5–1,0 мг и 5,0–15,0 мг в 100 см³ раствора в варианте абсолютной и дифференциальной спектрофотометрии соответственно. | НДИ МХ-0025-97 Изменение № 1 от 17.01.2005 | ФР.1.31.2024.48799
Сплавы прецизионные | Никель | 0,10-0,7 | Фотометрический метод. Основан на образовании окрашенного комплексного соединения никеля с диметилглиоксимом в щелочной среде в присутствии окислителя – надсернокислого аммония и измерении оптической плотности его окраски при длине волны 440–470 нм. Оптимальная концентрация никеля 5–40 мкг в 50 см³ раствора. От железа, хрома, марганца и других мешающих элементов никель отделяют экстракцией хлороформом в виде диметилглиоксимата никеля в присутствии лимоннокислого натрия и гидроксиламина гидрохлорида. Влияние меди и кобальта устраняют промыванием аммиаком хлороформного раствора. Никель реэкстрагируют соляной кислотой (0,5 моль/дм³). | НДИ МХ-0016-97 Изменение № 1 от 17.01.2005 | ФР.1.31.2024.47967
Сплавы прецизионные | Хром | 0,10-30,0 | Амперометрический и потенциометрический методы с весовым титрованием. Метод основан на потенциометрическом титровании хрома (VI) раствором соли Мора или амперометрическом титровании избытка соли Мора калием марганцовокислым. Потенциометрическое и амперометрическое титрование производится с использованием автоматического титратора «Титрион», принцип работы которого заключается в управляемом дозировании в анализируемую пробу раствора титранта, расположенного на весах. | НДИ 01.01.02.03.04.05.06.136-2013 Редакция 2019 | ФР.1.31.2020.37343
Сплавы прецизионные | Хром | 0,5-30,0 | Титриметрический метод. Основан на окислении хрома (III) до хрома (VI) надсернокислым аммонием в сернокислой среде в присутствии азотнокислого серебра в качестве катализатора или калием марганцовокислым с последующим восстановлением хрома (VI) раствором соли Мора. Избыток соли Мора оттитровывают раствором марганцовокислого калия, конечную точку титрования устанавливают амперометрически при потенциале + 1,1 В с двумя платиновыми электродами или визуально. При установлении конечной точки титрования потенциометрическим методом с индикаторным платиновым электродом и вольфрамовым электродом сравнения сумму хрома (VI) и ванадия (V) титруют раствором соли Мора. Восстановленный ванадий (IV) окисляют марганцовокислым калием, избыток последнего восстанавливают азотистокислым натрием и титруют ванадий (V) раствором соли Мора. По разности между первым и вторым титрованием определяют массовую долю хрома. | НДИ МХ-0150-2024 | ФР.1.31.2024.49173
Сплавы прецизионные, сплавы на никелевой основе | Кремний | 0,07-2,0 | Гравиметрический метод. Основан на выделении кремниевой кислоты в нерастворимой форме путем обезвоживания ее выпариванием раствора до паров серного ангидрида. Прокаленный осадок диоксида кремния обрабатывают фтористоводородной и серной кислотами для учета примесей. После обработки остаток прокаливают при температуре 1000 °C. | НДИ МХ-0146-98 Изменение № 1 от 17.01.2005 | ФР.1.31.2025.50963
Сплавы прецизионные, сплавы на никелевой (в т.ч. железоникелевой) основе | Фосфор | 0,002-0,020 | Фотометрический метод. Основан на образовании фосфорномолибденового гетерополикомплекса, восстановлении его аскорбиновой кислотой в присутствии калия сурьмяновиннокислого, и последующем измерении оптической плотности раствора при длине волны 880 нм. Время развития окраски 1,5-2 ч при восстановлении из сернокислых растворов, 10-15 мин при восстановлении из хлорнокислых растворов. Массовая концентрация фосфора 2-50 мкг в 100 см³ раствора. Если массовая доля мышьяка превышает массовую долю фосфора более чем в 2 раза, его отгоняют в виде бромида. | НДИ МХ-0137-98 Изменение № 1 от 17.01.2005 Изменение № 2 от 04.02.2026 | ФР.1.31.2025.50940
Сплавы прецизионные, сплавы на никелевой основе | Хром | 0,01-1,0 | Фотометрический метод. Основан на окислении дифенилкарбазида хромом (VI) в сернокислой среде и измерении оптической плотности красно-фиолетовой окраски раствора образующегося соединения при длине волны 530–550 нм. Оптимальная концентрация хрома 1–50 мкг в 100 см³ раствора. Железо, никель, марганец и другие элементы, мешающие определению, отделяют осаждением углекислым натрием. Влияние марганца свыше 4 % устраняют введением в стандартный раствор сравнения. | НДИ МХ-0013-97 Изменение № 1 от 17.01.2005 | ФР.1.31.2024.48793
Сплавы прецизионные, сплавы на никелевой основе | Фосфор | 0,001-0,020 | Экстракционно-фотометрический метод. Основан на образовании желтого фосфорномолибденового комплекса, его экстракции с последующим восстановлением в органической фазе двухлористым оловом и измерении оптической плотности экстракта при длинах волн 615 или 720 нм. Оптимальная концентрация фосфора 1–15 мкг в 50 см³ экстракта. Влияние ниобия, циркония и вольфрама при их содержании до 0,5 % и титана до 2,5 % устраняют добавлением фтористого аммония. Хром (при его массовой доле в пробе более 3%) отгоняют в виде хлористого хромила, мышьяк (более чем двукратный избыток по отношению к фосфору) отгоняют в виде трихлорида. | НДИ 01.01.03.20-2005 | -
Сплавы прецизионные, сплавы на никелевой, железоникелевой основе | Кремний | 0,05-2,0 | Гравиметрический метод. Метод основан на выделении кремния в виде кремниевой кислоты в нерастворимой форме путем обезвоживания ее выпариванием до паров хлорной кислоты. | НДИ 01.01.02.03.53-2005 Редакция 2014 | ФР.1.31.2014.18816
Стали | Азот | 0,001-0,5 | Метод восстановительного плавления в токе инертного газа. Метод определения азота основан на плавлении анализируемой пробы в графитовом тигле в токе инертного газа (гелия) в импульсной печи. Выделившийся азот (в молекулярной форме) поступает в детектор теплопроводности и количественно измеряется по изменению теплопроводности газовой смеси. | НДИ 01.01.03.06.156-2016 Редакция 2020 | ФР.1.31.2021.39163
Стали | Водород | 0,0001-0,002 | Метод восстановительного плавления в токе инертного газа. Метод определения водорода основан на плавлении анализируемой пробы в графитовом тигле в токе инертного газа (азота) в импульсной печи, экстрагировании содержащегося в нем водорода в молекулярной форме и последующем определении массовой доли водорода по изменению теплопроводности газовой смеси. | НДИ 01.01.03.06.156-2016 Редакция 2020 | ФР.1.31.2021.39163
Стали | Кислород | 0,0005-0,20 | Метод восстановительного плавления в токе инертного газа. Метод определения кислорода основан на плавлении анализируемой пробы в графитовом тигле в токе инертного газа (гелия) в импульсной печи. Выделившийся кислород, реагируя с углеродом тигля, образует монооксид (оксид углерода), который потоком инертного газа переносится в инфракрасный детектор. | НДИ 01.01.03.06.156-2016 Редакция 2020 | ФР.1.31.2021.39163
Сталь | Азот | 0,005-0,50 | Титриметрический метод. Основан на образовании аммонийных солей при кислотном разложении навески с последующей дистилляцией аммиака из щелочного раствора. Выделившийся аммиак поглощают слабокислым раствором борной кислоты и титруют серной кислотой в присутствии индикатора Таширо. | НДИ МХ-0120-98, Редакция 2018 | ФР.1.31.2019.32541
Сталь | Азот | 0,010-0,50 | Амперометрический метод. Основан на титровании солей аммония раствором хлорной извести (гипохлорита). Определение проводят на амперометрической установке с двумя платиновыми электродами на фоне бромистого калия и буры (рН 8) при потенциале 0,25 В по току восстановления избыточных ионов гипохлорита. Массовая концентрация азота в титруемом растворе должна быть не менее 50 мкг. Мешающее влияние марганца, железа, ванадия, хрома устраняют окислением марганцовокислым калием с одновременным маскированием пирофосфорнокислым калием при рН раствора, равном 7. | НДИ МХ-0039-97 Изменение № 1 от 17.01.2005 | ФР.1.31.2024.49878
Сталь | Алюминий | 0,0013-0,01 | Атомно-эмиссионный с индуктивно связанной плазмой метод. Основан на возбуждении спектра индуктивно связанной плазмой и последующем измерении интенсивности излучения алюминия. Рекомендуемые длины волн аналитических линий 308,2 нм, 309,27 нм, 394,40 нм, 396,15 нм. Допускается использовать другие аналитические линии, если они обеспечивают определение массовой доли алюминия в требуемом диапазоне с точностью, предусмотренной настоящей методикой. | НДИ 01.01.159-2017 | ФР.1.31.2019.32540
Сталь | Алюминий | 0,5-7,0 | Титриметрический метод. Основан на образовании комплекса алюминия с трилоном Б в кислой среде и последующем титровании избытка трилона Б раствором цинка уксуснокислого в присутствии индикатора - ксиленолового оранжевого (pH 5,5-5,8). Железо (III), хром (III), титан, цирконий, медь, марганец, образующие комплексонаты и мешающие определению, предварительно отделяют осаждением гидрооксидом натрия. При массовой доле хрома более 5 % его предварительно отделяют отгонкой в виде хлористого хромила. | НДИ 01.01.03.47-2005 Редакция 2014 | ФР.1.31.2016.22273
Сталь | Алюминий общий | 0,005-1,8 | Фотометрический метод. Фотометрический метод определения алюминия с хромазуролом С и поливиниловым спиртом основан на образовании комплексного соединения в ацетатном буферном растворе (рН 5,8-6,7) и измерении интенсивности окраски раствора при длине волны 620 нм. Оптимальная концентрация алюминия 5-20 мкг в 100 см³ раствора. Железо, титан, и другие элементы отделяют гидроксидом натрия в присутствии хлористого цинка и борной кислоты. При массовой доле хрома более 10 % его отгоняют в виде хлористого хромила. Влияние никеля (при массовой доле алюминия более 0,01 %) учитывается введением его в стандартный раствор сравнения. При массовой доле алюминия менее 0,01 % и никеля более 10 % вводится операция осаждения алюминия уротропином после предварительной отгонки хрома или окисления его надсернокислым аммонием. При определении алюминия в присутствии ванадия (V) для стабилизации ванадия (V) вводится перекись водорода. При определении алюминия в присутствии ванадия (IV) (в присутствии аскорбиновой кислоты) его влияние компенсируют введением в стандартный раствор сравнения. | НДИ МХ-0128-98 Изменение № 1 от 17.01.2005 | ФР.1.31.2024.49891
Сталь | Алюминий кислото-растворимый | 0,005-0,10 | Фотометрический метод. Метод определения алюминия с хромазуролом S в присутствии поливинилового спирта основан на образовании комплексного соединения в ацетатном буферном растворе (оптимальная область развития окраски при (5,8 - 6,7) ед. рН) и измерении интенсивности окраски раствора при длине волны 620 нм. Оптимальная концентрация алюминия от 5 до 20 мкг в 100 см³ раствора. Метод определения алюминия с алюминоном основан на образовании комплексного соединения в ацетатном буферном растворе (оптимальная область развития окраски при (4,5 - 4,6) ед. рН ) и измерении оптической плотности раствора при длине волны 530 нм. Оптимальная концентрация алюминия от 10 до 50 мкг в 100 см³ раствора. Железо, титан, хром отделяют гидроксидом натрия (калия) в присутствии борной кислоты. При определении алюминия в присутствии ванадия (IV) (в присутствии аскорбиновой кислоты) его влияние компенсируют введением ванадия в раствор сравнения или градуировочный график. При определении алюминия в присутствии ванадия (V) для стабилизации ванадия (V) в раствор вводится раствор пероксида водорода. | НДИ МХ-0170-2023 | ФР.1.31.2023.46778
Сталь | Бор | 0,001-0,03 | Фотометрический метод. Основан на образовании комплексных соединений бора с 4,4'-диоксидибензоилметаном или 4,4'-диметоксидибензоилметаном в среде ледяной уксусной и концентрированной серной кислот и измерении оптической плотности раствора при длине волны 440 нм. Оптимальная масса бора при образовании комплекса составляет 0,1-0,6 мкг. Влияние железа компенсируется введением его в градуировочный график или раствор сравнения, влияние других компонентов стали – использованием в качестве раствора сравнения аликвоты раствора, в которой бор предварительно переведен во фторидный комплекс. | НДИ МХ-0179-99 Изменение № 1 от 17.01.2005 | ФР.1.31.2007.04083
Сталь | Ванадий | 0,0005-0,001 | Экстракционно-фотометрический метод. Основан на образовании окрашенного комплексного соединения ванадия (V) с N-циннамоил-N-фенилгидроксиламином (ЦФГА), его экстракции хлороформом и измерении оптической плотности экстракта при длине волны (520-540) нм. Оптимальная концентрация ванадия от 10 до 75 мкг в 25 см³ раствора. Ванадий (V) от железа отделяют экстракцией раствором ЦФГА в хлороформе из солянокислого раствора с молярной концентрацией 6 моль/дм³. | НДИ МХ-0207-99 Редакция 2014 | ФР.1.31.2016.25302
Сталь | Вольфрам | 0,003-0,3 | Экстракционно-фотометрический метод. Основан на последовательной экстракции дитиолата вольфрама из раствора соляной кислоты 8 моль/дм³ и измерении оптической плотности хлороформенного экстракта при длине волны 630 нм. Оптимальная концентрация вольфрама 5–100 мкг в 25 см³ экстракта. Влияние железа устраняют введением тиогликолевой кислоты, меди (при массовой доле более 0,1 %) – повышением кислотности водной среды до 9 моль/дм³ по соляной кислоте и введением меди в раствор сравнения или градуировочный график. | НДИ МХ-0197-99 Изменение № 1 от 17.01.2005 | ФР.1.31.2008.04384
Сталь | Вольфрам | 0,05-7,0 | Фотометрический метод. Основан на образовании комплексного соединения ионами пятивалентного вольфрама с роданид-ионом в присутствии восстановителя – треххлористого титана в растворе соляной кислоты с молярной концентрацией 4-6 моль/дм³ и измерении интенсивности его окраски при длине волны 390-410 нм. Масса вольфрама при образовании окрашенного соединения 50-700 мкг в 100 см³ раствора. Мешающие определению железо, хром, никель отделяют гидроксидом натрия. Влияние молибдена (до отношения к вольфраму 4:1) и ванадия учитывают введением в раствор градуировочного графика или раствор сравнения. | НДИ 01.01.03.143-2014 Изменение № 1 от 12.02.2026 | ФР.1.31.2014.18327
Сталь | Вольфрам | 0,10-20,0 | Фотометрический метод. Основан на измерении оптической плотности раствора комплексного соединения, образуемого ионами пятивалентного вольфрама с роданид-ионами в присутствии восстановителей – двухлористого олова и треххлористого титана в растворе соляной кислоты (4–6 моль/дм³) при длине волны 400–410 нм. Масса вольфрама в 100 см³ раствора 40–500 мкг и 1000–2000 мкг в варианте абсолютной и дифференциальной спектрофотометрии соответственно. Определение проводят на фоне сопутствующих элементов. Влияние молибдена и ванадия в варианте абсолютной фотометрии компенсируют введением их в стандартный раствор сравнения или в градуировочный график, в варианте дифференциальной фотометрии – введением в раствор сравнения. | НДИ МХ-0199-99 Изменение № 1 от 17.01.2005 Изменение № 2 от 04.02.2026 | ФР.1.31.2026.53550
Сталь | Вольфрам | 0,5-20,0 | Гравиметрический метод. Основан на гидролитическом выделении вольфрама из азотнокислого раствора в виде вольфрамовой кислоты с применением желатина в качестве коагулятора. Определение заканчивают прокаливанием вольфрамовой кислоты при температуре 800 °C до окиси вольфрама с последующим определением в ней примесей железа, титана, хрома, молибдена, ванадия и ниобия. Оставшееся количество вольфрамовой кислоты в растворе определяют экстракционно-фотометрическим, фотометрическим или полярографическим методами. | НДИ МХ-0200-99 Изменение № 1 от 17.01.2005 | ФР.1.31.2008.04381
Сталь | Кальций | 0,04-0,50 | Атомно-абсорбционный метод. Основан на измерении поглощения излучения лампы с полым катодом атомами кальция при длине волны 422,7 нм в пламени воздух-ацетилен либо закись азота-ацетилен. Влияние алюминия устраняют введением раствора лантана; влияние основы пробы компенсируют введением соответствующих элементов в градуировочный график. | НДИ 01.01.144-2014 | ФР.1.31.2017.28366
Сталь | Кобальт | 5,0-20,0 | Фотометрический метод. Основан на образовании хлорида кобальта в среде концентрированной соляной кислоты и последующем измерении его оптической плотности при длине волны 670 нм. Оптимальная концентрация кобальта 0,5–1,0 мг и 5,0–15,0 мг в 100 см³ раствора в варианте абсолютной и дифференциальной спектрофотометрии соответственно. | НДИ МХ-0025-97 Изменение № 1 от 17.01.2005 | ФР.1.31.2024.48799
Сталь | Кремний | 0,005-0,50 | Фотометрический метод. Фотометрический метод основан на образовании желтой кремнемолибденовой гетерополикислоты при рН 1,0-1,5 с последующим восстановлением аскорбиновой кислотой до комплексного соединения, окрашенного в синий цвет с максимумом светопоглощения при длине волны 810-815 нм. Оптимальная концентрация кремния 2-25 мкг в 50 см³ раствора. | НДИ 01.01.03.54-2005 Редакция 2014 | ФР.1.31.2015.21537
Сталь | Магний | 0,0005–0,002 | Атомно-абсорбционный метод. Основан на измерении поглощения излучения лампы с полым катодом атомами магния при длине волны 285,2 нм в пламени воздух–ацетилен либо закись азота–ацетилен. Влияние железа и других мешающих элементов устраняют экстракцией трибутилфосфатом или метилизобутилкетоном и введением лантана. | НДИ МХ-0021-97 Изменение № 1 от 17.01.2005 | ФР.1.31.2024.49877
Сталь | Марганец | 0,001-0,005 | Фотометрический метод. Основан на окислении марганца (II) до марганца (VII) калием йоднокислым в сернокислой среде (0,5–1,8 моль/дм³) в присутствии фосфорной кислоты и измерении оптической плотности раствора образующегося соединения при длине волны 520–530 нм. Оптимальная концентрация марганца 10–50 мкг в 25 см³ раствора. Влияние железа устраняют экстракцией метилизобутилкетоном. | НДИ МХ-0071-97 Изменение № 1 от 17.01.2005 | ФР.1.31.2024.49194
Сталь | Марганец | 0,15-15,0 | Титриметрический метод. Основан на окислении ионов двухвалентного марганца в сернокислой среде с молярной концентрацией от 0,5 до 0,7 моль/дм³ до семивалентного надсернокислым аммонием в присутствии катализатора - азотнокислого серебра. Марганцовую кислоту титруют раствором натрия мышьяковистокислого или натрия арсенит-нитрита. Оптимальная масса марганца в титруемом объеме составляет от 0,9 до 5 мг. При окислении марганца надсернокислым аммонием хром (III) окисляется до хрома (VI), окраска которого мешает установлению конечной точки титрования. При содержании хрома менее 5 мг в титруемом объеме определение проводят без отделения хрома, при содержании более 5 мг - хром предварительно отделяют оксидом цинка. Графит мешает титрованию, при определении на фоне перед окислением марганца его необходимо отделить. | НДИ МХ-0196-2020 | ФР.1.31.2021.39951
Сталь | Медь | 0,002-0,005 | Инверсионно-вольтамперометрический метод. Метод основан на предварительном концентрировании меди на ртутно-пленочном электроде при потенциале (-0,8) В (относительно хлоридсеребряного электрода) с последующей регистрацией анодной поляризационной кривой на фоне муравьиной кислоты. Железо отделяют от меди экстракцией смесью керосина и трибутилфосфата в соотношении 1:1. | НДИ 01.01.103-2010 | ФР.1.31.2024.49442
Сталь | Молибден | 0,002-0,30 | Экстракционно-фотометрический метод. Основан на последовательной экстракции дитиолата молибдена из раствора соляной кислоты 8 моль/дм³ и измерении оптической плотности хлороформенного экстракта при длине волны 680 нм. Оптимальная концентрация молибдена 3–80 мкг в 25 см³ экстракта. Влияние железа устраняют введением тиогликолевой кислоты, меди (при массовой доле более 0,1 %) – повышением кислотности водной среды до 9 моль/дм³ по соляной кислоте и введением меди в раствор сравнения или градуировочный график. | НДИ МХ-0197-99 Изменение № 1 от 17.01.2005 | ФР.1.31.2008.04384
Сталь | Молибден | 0,003-0,07 | Экстракционно-фотометрический метод. Основан на образовании окрашенного в оранжево-красный цвет комплексного соединения молибдена (V) с роданид-ионами, извлечении его эфиром и измерении оптической плотности экстракта при длине волны 460 нм. В качестве восстановителя применяют хлористое олово. Оптимальная масса молибдена 10-50 мкг в 25 см³ раствора. | НДИ МХ-0231-99 Изменение № 1 от 17.01.2005 | ФР.1.31.2008.04806
Сталь | Молибден | 0,05-7,0 | Фотометрический метод. Основан на образовании комплексного соединения пятивалентного молибдена с роданид-ионом и измерении интенсивности его окраски при длине волны 460–470 нм. Mo (VI) восстанавливают до Mo (V) в сернокислом растворе (1,2–2 моль/дм³) аскорбиновой кислотой или тиомочевиной в присутствии сернокислой меди. Оптимальная концентрация молибдена 30–300 мкг в 100 см³ раствора. Железо, хром, никель и другие элементы отделяют от молибдена гидроокисью натрия. | НДИ МХ-0017-97 Изменение № 1 от 17.01.2005 Изменение № 2 от 04.02.2026 | ФР.1.31.2024.48795
Сталь | Никель | 0,50-35,0 | Гравиметрический метод. Основан на осаждении никеля диметилглиоксимом в аммиачной среде (рН 8-9). Железо, хром, марганец и другие мешающие элементы связывают в лимоннокислые комплексы. В присутствии кобальта и хрома (более 10 %) никель осаждают после предварительного окисления кобальта (II) до кобальта (III) и хрома (III) до хрома (VI) надсернокислым аммонием в аммиачной и сернокислой среде соответственно. Большие количества меди отделяют осаждением раствором тиоацетамида. Масса никеля в растворе при осаждении должна быть от 0,015 до 0,03 г. | НДИ 01.01.03.04.22-2005 Редакция 2014 | ФР.1.31.2015.21541
Сталь | Никель | 2,0-35,0 | Титриметрический метод. Основан на титровании никеля трилоном Б в аммиачной среде в присутствии индикатора – мурексида. От мешающих элементов никель отделяют осаждением в виде диметилглиоксимата никеля. В присутствии кобальта и хрома (более 10 %) никель осаждают после предварительного окисления кобальта (II) до кобальта (III) и хрома (III) до хрома (VI) надсернокислым аммонием в аммиачной и сернокислой среде соответственно. Масса никеля в растворе при осаждении должна быть 0,015-0,03 г. Большие количества меди отделяют осаждением раствором тиоацетамида. | НДИ 01.01.02.03.04.23-2005 Редакция 2014 Изменение № 1 от 25.09.2024 Изменение № 2 от 16.12.2024 Изменение № 3 от 26.01.2026 | ФР.1.31.2015.19475
Сталь | Ниобий | 0,002-2,0 | Фотометрический метод. Основан на образовании окрашенного комплексного соединения ниобия с сульфохлорфенолом С (СХФС) или сульфонитрофенолом С (СНФС) в растворе соляной кислоты и последующим измерении оптической плотности раствора при длине волны 650 нм и 640 нм соответственно. Оптимальная концентрация ниобия от 2 до 50 мкг в 50 см³ раствора. Ниобий отделяют от сопутствующих элементов осаждением фениларсоновой кислотой. | НДИ 01.01.186-2019 | ФР.1.31.2020.37068
Сталь | Ниобий | 0,005-0,10 | Фотометрический метод. Фотометрический метод определения ниобия с цианформазаном-2 основан на образовании окрашенного в синий цвет соединения в 1–3 моль/дм³ соляной кислоте и измерении интенсивности окраски при длине волны 670-685 нм. Оптимальная концентрация ниобия 10–150 мкг в 50 см³ раствора. Концентрирование ниобия и отделение от железа осуществляется гидролитически в присутствии вольфрама в качестве коагулянта. При содержании кремния более 0,5% проводится операция отгонки. | НДИ 01.01.51-2005 | -
Сталь | Ниобий | 0,01-2,5 | Фотометрический метод. Метод основан на образовании окрашенного комплексного соединения ниобия с суль-фохлорфенолом С (СХФС) или сульфонитрофенолом С (СНФС) в растворе соляной кислоты с молярной концентрацией 1,5-2 моль/дм³ (в отсутствии молибдена) и с молярной концентрацией 3-3,5 моль/дм³ (в присутствии молибдена) и последующем измерении оптической плотности раствора при длине волны 650 или 640 нм соответственно. Оптимальная концентрация ниобия 2-50 мкг в 50 см³ раствора. Влияние основы при анализе стали устраняют введением железа в стандартный раствор и холостой опыт, при анализе сплавов на никелевой основе – введением никеля в стандартный раствор. Влияние хрома учитывается при 160-кратном избытке введением его в стандартный раствор. | НДИ 01.01.03.49-2005 Редакция 2014 Изменение № 1 от 12.02.2026 | ФР.1.31.2016.22272
Сталь | Ниобий | 0,02-2,5 | Фотометрический метод. Метод определения ниобия с N,N1-ди-(2окси-5-сульфофенил)-с-цианформазаном (цианформазаном-2) основан на образовании окрашенного в синий цвет соединения в 1-3 моль/дм³ соляной кислоте и измерении интенсивности окраски раствора при длине волны 670-685 нм. Оптимальная концентрация ниобия 20-150 мкг в 50 см³ раствора. Ниобий от мешающих элементов отделяют осаждением таннином. Остаточные количества мешающих элементов маскируют трилоном Б. Влияние вольфрама, ванадия устраняют введением в стандартный раствор сравнения. | НДИ 01.01.03.50-2005 | -
Сталь | Олово | 0,0002-0,005 | Атомно-абсорбционный метод с генерацией гидридов. Основан на выделении паров гидрида олова в процессе взаимодействия соединений олова с борогидридом натрия, с последующей атомизацией олова из полученного соединения в пламени ацетилен-воздух и на измерении поглощения излучения лампы с полым катодом атомами олова при длине волны 224,6 нм. Влияние железа, меди и никеля устраняют введением соответствующих элементов в градуировочный график. | НДИ 01.01.62-2011 | -
Сталь | Свинец | 0,10-0,30 | Атомно-абсорбционный метод. Основан на измерении поглощения излучения лампы с полым катодом атомами свинца при длине волны 293 нм в пламени ацетилен-воздух. | НДИ 01.01.45-2005, Редакция 2014 | ФР.1.31.2016.22278
Сталь | Селен | 0,05-0,40 | Экстракционно-фотометрический метод. Основан на взаимодействии селена (IV) с ортофенилендиамином в слабокислой среде при рН 2,5. Комплекс экстрагируется толуолом. Максимум светопоглощения комплекса наблюдается при длине волны 330 нм. Оптимальная концентрация селена 20-40 мкг в 25 см³ экстракта. Влияние железа устраняют прибавлением фосфорной кислоты, висмута – трилоном Б. | НДИ МХ-0126-98 Изменение № 1 от 17.01.2005 Изменение № 2 от 23.08.2011 | -
Сталь | Сера | 0,0005-0,30 | ИК-абсорбционный метод. Основан на сжигании навески пробы в токе кислорода в присутствии плавня в индукционной или трубчатой печи и определении количества серы путем измерения поглощенного инфракрасного излучения образовавшимся оксидом серы. | НДИ 01.01.02.03.04.36-2014 Редакция 2020 Изменение № 1 от 17.02.2023 | ФР.1.31.2021.39173
Сталь | Сурьма | 0,00005-0,002 | Атомно-абсорбционный метод с генерацией гидридов. Основан на выделении газообразного гидрида сурьмы в процессе взаимодействия соединений сурьмы с борогидридом натрия, с последующей атомизацией сурьмы из полученного соединения в пламени ацетилен-воздух и на измерении поглощения излучения лампы с полым катодом атомами сурьмы при длине волны 217,6 нм. От сопутствующих элементов сурьму отделяют осаждением аммиаком с суммой гидроксидов. | НДИ 01.01.96-2009 Редакция 2013 | ФР.1.31.2017.27154
Сталь | Титан | 0,002-3,5 | Фотометрический метод. Основан на образовании комплексного соединения четырехвалентного титана с диантипирилметаном в среде соляной кислоты с молярной концентрацией 0,5-4 моль/дм³ и последующем измерении оптической плотности раствора в диапазоне длин волн 380-390 нм. Оптимальная концентрация титана 5-120 мкг в 100 см³ раствора. От хрома, никеля и других элементов, влияющих на определение титана, его отделяют осаждением купфероном. Влияние вольфрама устраняют введением ортофосфорной кислоты перед осаждением титана и промыванием осадка разбавленным раствором аммиака. Влияние ниобия устраняют измерением оптической плотности раствора в интервале длин волн 410-450 нм, влияние железа - прибавлением аскорбиновой кислоты. | НДИ МХ-0138-98 Редакция 2015 Изменение № 1 от 29.07.2025 | ФР.1.31.2016.23871
Сталь | Титан | 0,005-5,0 | Фотометрический метод. Основан на образовании комплексного соединения титана (IV) с диантипирилметаном в среде соляной кислоты с молярной концентрацией от 0,5 моль/дм³ до 4 моль/дм³. Оптимальная концентрация титана от 10 до 125 мкг в 100 см³ раствора. Ионы железа (III), молибдена (VI) и ванадия (V), мешающие определению, предвари-тельно восстанавливают аскорбиновой кислотой. | НДИ МХ-0019-97 Редакция 2018 Изменение № 1 от 25.09.2024 Изменение № 2 от 26.01.2026 | ФР.1.31.2019.35838
Сталь | Углерод | 0,001-2,5 | ИК-абсорбционный и кулонометрический методы. Инфракрасно-абсорбционный метод основан на сжигании навески пробы в токе кислорода в присутствии плавня в индукционной печи (~1700 °C) или в устройстве сжигания (1300-1400 °C) и определении количества углерода путем измерения поглощенного инфракрасного излучения образовавшейся двуокисью углерода. Кулонометрический метод основан на сжигании навески пробы в токе кислорода в присутствии плавня при температуре 1300-1400°C, поглощении образовавшейся двуокиси углерода поглотительным раствором с определенным начальным значением рН и последующем измерении (на установке для кулонометрического титрования) количества электричества, затраченного на восстановление исходного значения рН, которое пропорционально массовой доле углерода в навеске пробы. | НДИ 01.01.02.03.04.06.38-2013 Редакция 2020 Изменение № 1 от 10.11.2025 | ФР.1.31.2020.37071
Сталь | Фосфор | 0,001-0,03 | Экстракционно-фотометрический метод. Основан на образовании желтого фосфорномолибденового комплекса, его экстракции с последующим восстановлением в органической фазе двухлористым оловом и измерении оптической плотности экстракта при длинах волн 615 или 720 нм. Оптимальная концентрация фосфора 1–15 мкг в 50 см³ экстракта. Влияние ниобия, циркония и вольфрама при их содержании до 0,5 % и титана до 2,5 % устраняют добавлением фтористого аммония. Хром (при его массовой доле в пробе более 3%) отгоняют в виде хлористого хромила, мышьяк (более чем двукратный избыток по отношению к фосфору) отгоняют в виде трихлорида. | НДИ 01.01.03.20-2005 | -
Сталь | Фосфор | 0,004-0,3 | Фотометрический метод. Основан на образовании желтого фосфорномолибденового гетерополикомплекса, его восстановлении и последующем измерении оптической плотности раствора синего фосфорномолибденового комплекса. В качестве восстановителей используют: ионы двухвалентного железа в присутствии сернистокислого натрия (λ = 680–800 нм), тиомочевину в присутствии ионов меди (λ = 700–850 нм), аскорбиновую кислоту в присутствии калия сурьмяновиннокислого (λ = 880 нм). Оптимальная концентрация фосфора в зависимости от применяемого восстановителя следующая: 3–50 мкг/100 см³ – аскорбиновая кислота; 10–100 мкг/100 см³ – сернистокислый натрий и тиомочевина. Если массовая доля мышьяка превышает массовую долю фосфора более чем в два раза, его отгоняют в виде бромида. | НДИ 01.01.02.04.06.19-2005 Редакция 2014 | ФР.1.31.2015.21534
Сталь легированная | Алюминий | 0,005-3,0 | Атомно-эмиссионный с индуктивно связанной плазмой метод. Основан на возбуждении атомов индуктивно связанной плазмой, получении атомно-эмиссионного спектра и измерении интенсивности излучения определяемых элементов. Для компенсации матричных влияний пробы определение элементов можно проводить с использованием линий внутреннего стандарта – скандия. Допускается использовать другие аналитические линии, если они обеспечивают определение массовых долей элементов в требуемом диапазоне с точностью, предусмотренной настоящей методикой. | НДИ 01.01.02.03.141-2021 | ФР.1.31.2021.41154
Сталь легированная | Ванадий | 0,005-6,0 | Атомно-эмиссионный с индуктивно связанной плазмой метод. Основан на возбуждении атомов индуктивно связанной плазмой, получении атомно-эмиссионного спектра и измерении интенсивности излучения определяемых элементов. Для компенсации матричных влияний пробы определение элементов можно проводить с использованием линий внутреннего стандарта – скандия. Допускается использовать другие аналитические линии, если они обеспечивают определение массовых долей элементов в требуемом диапазоне с точностью, предусмотренной настоящей методикой. | НДИ 01.01.02.03.141-2021 | ФР.1.31.2021.41154
Сталь легированная | Вольфрам | 0,005-6,0 | Атомно-эмиссионный с индуктивно связанной плазмой метод. Основан на возбуждении атомов индуктивно связанной плазмой, получении атомно-эмиссионного спектра и измерении интенсивности излучения определяемых элементов. Для компенсации матричных влияний пробы определение элементов можно проводить с использованием линий внутреннего стандарта – скандия. Допускается использовать другие аналитические линии, если они обеспечивают определение массовых долей элементов в требуемом диапазоне с точностью, предусмотренной настоящей методикой. | НДИ 01.01.02.03.141-2021 | ФР.1.31.2021.41154
Сталь легированная | Кобальт | 0,010-5,0 | Атомно-эмиссионный с индуктивно связанной плазмой метод. Основан на возбуждении атомов индуктивно связанной плазмой, получении атомно-эмиссионного спектра и измерении интенсивности излучения определяемых элементов. Для компенсации матричных влияний пробы определение элементов можно проводить с использованием линий внутреннего стандарта – скандия. Допускается использовать другие аналитические линии, если они обеспечивают определение массовых долей элементов в требуемом диапазоне с точностью, предусмотренной настоящей методикой. | НДИ 01.01.02.03.141-2021 | ФР.1.31.2021.41154
Сталь легированная | Кремний | 0,10-3,0 | Атомно-эмиссионный с индуктивно связанной плазмой метод. Основан на возбуждении атомов индуктивно связанной плазмой, получении атомно-эмиссионного спектра и измерении интенсивности излучения определяемых элементов. Для компенсации матричных влияний пробы определение элементов можно проводить с использованием линий внутреннего стандарта – скандия. Допускается использовать другие аналитические линии, если они обеспечивают определение массовых долей элементов в требуемом диапазоне с точностью, предусмотренной настоящей методикой. | НДИ 01.01.02.03.141-2021 | ФР.1.31.2021.41154
Сталь легированная | Марганец | 0,20-20,0 | Атомно-эмиссионный с индуктивно связанной плазмой метод. Основан на возбуждении атомов индуктивно связанной плазмой, получении атомно-эмиссионного спектра и измерении интенсивности излучения определяемых элементов. Для компенсации матричных влияний пробы определение элементов можно проводить с использованием линий внутреннего стандарта – скандия. Допускается использовать другие аналитические линии, если они обеспечивают определение массовых долей элементов в требуемом диапазоне с точностью, предусмотренной настоящей методикой. | НДИ 01.01.02.03.141-2021 | ФР.1.31.2021.41154
Сталь легированная | Марганец | 1,0-15,0 | Потенциометрический метод. Основан на реакции окисления марганца (II) раствором марганцовокислого калия до марганца (III) в пирофосфорнокислой среде при рН 7. Эквивалентную точку определяют по изменению потенциала платинового электрода по отношению к потенциалу вольфрамового электрода. Ванадий отделяют с суммой гидроксидов оксидом цинка. | НДИ МХ-0173-99 Изменение № 1 от 17.01.2005 | ФР.1.31.2007.04079
Сталь легированная | Марганец | 5,0-15,0 | Дифференциальный спектрофотометрический метод. Основан на реакции окисления ионов марганца (II) до перманганат-ионов иоднокислым калием (натрием) в сернокислой среде (0,5–1,8 моль/дм³) в присутствии фосфорной кислоты и измерении оптической плотности окрашенного раствора при λ = 525–530 нм относительно раствора сравнения, содержащего 50 мкг/см³ марганца. Градуировочный график прямолинеен в диапазоне 2–16 мкг/см³ марганца. | НДИ МХ-0011-97 Изменение № 1 от 17.01.2005 | ФР.1.31.2024.47966
Сталь легированная | Медь | 0,01-5,0 | Атомно-эмиссионный с индуктивно связанной плазмой метод. Основан на возбуждении атомов индуктивно связанной плазмой, получении атомно-эмиссионного спектра и измерении интенсивности излучения определяемых элементов. Для компенсации матричных влияний пробы определение элементов можно проводить с использованием линий внутреннего стандарта – скандия. Допускается использовать другие аналитические линии, если они обеспечивают определение массовых долей элементов в требуемом диапазоне с точностью, предусмотренной настоящей методикой. | НДИ 01.01.02.03.141-2021 | ФР.1.31.2021.41154
Сталь легированная | Молибден | 0,01-7,0 | Атомно-эмиссионный с индуктивно связанной плазмой метод. Основан на возбуждении атомов индуктивно связанной плазмой, получении атомно-эмиссионного спектра и измерении интенсивности излучения определяемых элементов. Для компенсации матричных влияний пробы определение элементов можно проводить с использованием линий внутреннего стандарта – скандия. Допускается использовать другие аналитические линии, если они обеспечивают определение массовых долей элементов в требуемом диапазоне с точностью, предусмотренной настоящей методикой. | НДИ 01.01.02.03.141-2021 | ФР.1.31.2021.41154
Сталь легированная | Никель | 2,5-40,0 | Атомно-эмиссионный с индуктивно связанной плазмой метод. Основан на возбуждении атомов индуктивно связанной плазмой, получении атомно-эмиссионного спектра и измерении интенсивности излучения определяемых элементов. Для компенсации матричных влияний пробы определение элементов можно проводить с использованием линий внутреннего стандарта – скандия. Допускается использовать другие аналитические линии, если они обеспечивают определение массовых долей элементов в требуемом диапазоне с точностью, предусмотренной настоящей методикой. | НДИ 01.01.02.03.141-2021 | ФР.1.31.2021.41154
Сталь легированная | Ниобий | 0,002-1,5 | Атомно-эмиссионный с индуктивно связанной плазмой метод. Основан на возбуждении атомов индуктивно связанной плазмой, получении атомно-эмиссионного спектра и измерении интенсивности излучения определяемых элементов. Для компенсации матричных влияний пробы определение элементов можно проводить с использованием линий внутреннего стандарта – скандия. Допускается использовать другие аналитические линии, если они обеспечивают определение массовых долей элементов в требуемом диапазоне с точностью, предусмотренной настоящей методикой. | НДИ 01.01.02.03.141-2021 | ФР.1.31.2021.41154
Сталь легированная | Тантал | 0,01-0,05 | Атомно-эмиссионный с индуктивно связанной плазмой метод. Основан на возбуждении атомов индуктивно связанной плазмой, получении атомно-эмиссионного спектра и измерении интенсивности излучения определяемых элементов. Для компенсации матричных влияний пробы определение элементов можно проводить с использованием линий внутреннего стандарта – скандия. Допускается использовать другие аналитические линии, если они обеспечивают определение массовых долей элементов в требуемом диапазоне с точностью, предусмотренной настоящей методикой. | НДИ 01.01.02.03.141-2021 | ФР.1.31.2021.41154
Сталь легированная | Титан | 0,002-3,5 | Атомно-эмиссионный с индуктивно связанной плазмой метод. Основан на возбуждении атомов индуктивно связанной плазмой, получении атомно-эмиссионного спектра и измерении интенсивности излучения определяемых элементов. Для компенсации матричных влияний пробы определение элементов можно проводить с использованием линий внутреннего стандарта – скандия. Допускается использовать другие аналитические линии, если они обеспечивают определение массовых долей элементов в требуемом диапазоне с точностью, предусмотренной настоящей методикой. | НДИ 01.01.02.03.141-2021 | ФР.1.31.2021.41154
Сталь легированная | Фосфор | 0,001-0,10 | Атомно-эмиссионный с индуктивно связанной плазмой метод. Основан на возбуждении атомов индуктивно связанной плазмой, получении атомно-эмиссионного спектра и измерении интенсивности излучения определяемых элементов. Для компенсации матричных влияний пробы определение элементов можно проводить с использованием линий внутреннего стандарта – скандия. Допускается использовать другие аналитические линии, если они обеспечивают определение массовых долей элементов в требуемом диапазоне с точностью, предусмотренной настоящей методикой. | НДИ 01.01.02.03.141-2021 | ФР.1.31.2021.41154
Сталь легированная | Хром | 3,0-35,0 | Атомно-эмиссионный с индуктивно связанной плазмой метод. Основан на возбуждении атомов индуктивно связанной плазмой, получении атомно-эмиссионного спектра и измерении интенсивности излучения определяемых элементов. Для компенсации матричных влияний пробы определение элементов можно проводить с использованием линий внутреннего стандарта – скандия. Допускается использовать другие аналитические линии, если они обеспечивают определение массовых долей элементов в требуемом диапазоне с точностью, предусмотренной настоящей методикой. | НДИ 01.01.02.03.141-2021 | ФР.1.31.2021.41154
Сталь легированная, сплавы на железоникелевой и никелевой основе | Церий | 0,005-0,05 | Амперометрический метод. Основан на титровании церия (IV) раствором двойной сернокислой соли закиси железа-аммония в сернокислой среде на амперометрической установке с двумя платиновыми электродами при потенциале 0,5 В или с платиновым или каломельным электродами при потенциале 0,9 В по току окисления избыточных ионов железа (II). Церий (III) до церия (IV) окисляют марганцовокислым калием, избыток последнего восстанавливают азотистокислым натрием. Церий от хрома, никеля отделяют осаждением суммы гидроксидов аммиаком после предварительного окисления хрома (III) до хрома (VI) надсернокислым аммонием. От остальных мешающих определению металлов церий отделяют осаждением в виде фторидов с коллектором - лантаном или кальцием, от ванадия – в виде оксалата. | НДИ МХ-0235-99 Изменение № 1 от 17.01.2005 | ФР.1.31.2008.04803
Сталь углеродистая и высокомарганцовистая | Фосфор | 0,004-0,3 | Фотометрический метод. Основан на образовании желтого фосфорномолибденового гетерополикомплекса, его восстановлении и последующем измерении оптической плотности раствора синего фосфорномолибденового комплекса. В качестве восстановителей используют: ионы двухвалентного железа в присутствии сернистокислого натрия (λ=680-800 нм), тиомочевину в присутствии ионов меди (λ=700-850 нм), аскорбиновую кислоту в присутствии калия сурьмяновиннокислого (λ=880 нм). Оптимальная масса фосфора в зависимости от применяемого восстановителя следующая: 3-50 мкг/100 см³ – аскорбиновая кислота; 10-100 мкг/100 см³ – сернистокислый натрий и тиомочевина. Если массовая доля мышьяка превышает массовую долю фосфора более чем в два раза, его отгоняют в виде бромида. При массовой доле хрома более 3 % его отгоняют в виде хлористого хромила. | НДИ МХ-0229-2013 | ФР.1.31.2016.23867
Сталь углеродистая и легированная, чугун | Титан | 0,0001-0,10 | Фотометрический метод. Основан на образовании комплексного соединения титана (IV) с диантипирилметаном в среде соляной кислоты c молярной концентрацией 0,5–4 моль/дм³ и последующем изме-рении оптической плотности раствора при длине волны 380-390 нм. Оптимальная концентрация титана 3-30 мкг в 50 см³ раствора. Титан концентрируют и отделяют от элементов, мешающих определению, осаждением бензоатом аммония на коллекторе – гидроксиде алюминия (III). | НДИ МХ-0006-97 Редакция 2015 | ФР.1.31.2016.23868
Сталь углеродистая и низколегированная | Цирконий | 0,002-0,05 | Фотометрический метод. Основан на образовании окрашенного комплексного соединения циркония с арсеназо III в среде 7 М азотной и 0,3-1 М хлорной кислот и измерении оптической плотности раствора при длине волны 665 нм. Оптимальная концентрация циркония 2-15 мкг в 50 см³ раствора. Влияние железа (III) устраняют восстановлением его до железа (II) азотистокислым натрием. | НДИ МХ-0143-98 Изменение № 1 от 17.01.2005 | ФР.1.31.2025.50962
Сталь углеродистая и низколегированная | Цирконий | 0,002-0,3 | Фотометрический метод. Основан на образовании окрашенного комплексного соединения циркония с арсеназо III в среде хлорной кислоты и измерении интенсивности его окраски при длине волны 660 нм. Оптимальная концентрация циркония 1-40 мкг в 50 см³ раствора. Влияние железа (III) устраняют восстановлением его аскорбиновой кислотой до железа (II). Масса железа в аликвоте не должна превышать 0,1 г. | НДИ МХ-0007-97 Изменение № 1 от 17.01.2005 | ФР.1.31.2023.46921
Сталь углеродистая и низколегированная | Цирконий | 0,02-0,30 | Фотометрический метод. Основан на образовании окрашенного комплексного соединения циркония с арсеназо III в соляной кислоте 2 моль/дм³ и измерении оптической плотности раствора при длине волны 665 нм. Оптимальная концентрация циркония 20-150 мкг в 100 см³ раствора. Влияние железа (III) устраняют восстановлением его до железа (II) аскорбиновой кислотой. | НДИ МХ-0142-98 Изменение № 1 от 17.01.2005 | ФР.1.31.2007.03867
Сталь, сплавы на железоникелевой и никелевой основе | Церий | 0,002-0,03 | Фотометрический метод. Основан на образовании комплексного соединения РЗМ с арсеназо III в присутствии молибдат-иона при рН 3,6-3,8. Мерой оптической плотности комплекса церия (III) с арсеназо III служит разность между оптическими плотностями раствора, содержащего церий (III), лантан и другие РЗМ, и раствора, содержащего РЗМ после окисления церия (III) марганцовокислым калием до церия (IV), не взаимодействующего с арсеназо III в присутствии молибдат-иона. Измерение оптической плотности растворов проводят при длине волны 676 нм. Оптимальная концентрация церия 2-15 мкг в 50 см³ раствора. РЗМ отделяют от железа и других мешающих элементов адсорбцией фторидов РЗМ на диоксиде кремния | НДИ МХ-0237-99 Изменение № 1 от 17.01.2005 | ФР.1.31.2008.04801
Сталь, сплавы на никелевой (в т.ч. железоникелевой) основе | Алюминий | 0,5-10,0 | Титриметрический метод. Основан на образовании комплекса алюминия с трилоном Б в кислой среде и последующем титровании избытка трилона Б раствором уксуснокислого цинка в присутствии индикатора – ксиленолового оранжевого (рН 5,5-5,8). Алюминий от мешающих компонентов предварительно отделяют осаждением фтористым натрием в виде криолита в присутствии маскирующих веществ – двузамещенного лимоннокислого аммония и щавелево-кислого аммония, затем – гидроокисью натрия. | НДИ МХ-0127-2013 Изменение № 1 от 04.02.2026 | ФР.1.31.2016.23861
Сталь, сплавы на никелевой (в т.ч. железоникелевой) основе | Бор | 0,0005-0,03 | Фотометрический метод. Основан на образовании комплексных соединений бора с 4,4ʹ-диоксидибензоилметаном или 4,4ʹ-диметоксидибензоилметаном в среде ледяной уксусной и концентрированной серной кислот в присутствии органической фазы и измерении оптической плотности раствора при длине волны 440 нм. Оптимальная масса бора при образовании комплекса составляет 0,1–0,6 мкг. Концентрирование и отделение бора от сопутствующих элементов осуществляют экстракцией хлороформным раствором 2-изопропил-5-метил-1,3-гександиола или 2,2,4-триметил-1,3-пентадиола (далее – диол). Оптимальные условия экстракции: кислотность 0,1–0,5 моль/дм³, соотношение водной и органической фаз от 1:1 до 5:1, концентрация диола 0,25 моль/дм³. При определении кислоторастворимого бора навеску пробы растворяют в смеси соляной и азотной кислот в присутствии ортофосфорной кислоты. При определении общего бора после растворения пробы проводят доплавление нерастворимого остатка с углекислым натрием. | НДИ МХ-0180-99 Изменение № 1 от 17.01.2005 Изменение № 2 от 04.02.2026 | ФР.1.31.2026.53544
Сталь, сплавы на никелевой (в т.ч. железоникелевой) основе | Бор | 0,001-0,03 | Фотометрический метод. Основан на образовании окрашенного комплексного соединения бора с кармином, 1,11- диантримидом или Аш-резорцином в присутствии тионина. Концентрирование и отделение бора от сопутствующих компонентов осуществляют экстракцией хлороформным раствором 2,2-дипропил-1,3- пропандиола, 2-изопропил-5-метил-1,3-гександиола (можно использовать также 2,2,4-триметил-1,3-пентадиол или 2,2,5-триметил-1,3-гександиол) с последующей реэкстракцией раствором гидроокиси натрия. Оптимальные условия экстракции: кислотность 0,1-5 моль/дм³, отношение водной и органической фаз от 1:1 до 4:1, концентрация диола 0,25 моль/дм³. Условия реэкстракции: раствор гидроокиси натрия с массовой концентрацией 20 г/дм³, отношение органической и водной фаз 1:1 или 2:1. При определении кислоторастворимого бора растворение навески стали или сплава проводят в смеси кислот в присутствии ортофосфорной и серной кислот. При определении общего бора после растворения в кислотах нерастворимый остаток сплавляют с углекислым натрием. | НДИ МХ-0256-99 Изменение № 1 от 17.01.2005 Изменение № 2 от 26.01.2026 | ФР.1.31.2026.53552
Сталь, сплавы на никелевой основе | Кобальт | 2,0-20,0 | Амперометрический метод. Основан на образовании в аммиачной среде комплексного соединения кобальта с железосинеродистым калием, избыток которого оттитровывают раствором кобальта сернокислого. Конечную точку титрования устанавливают амперометрически при потенциале 0,6 В с двумя платиновыми электродами. | НДИ МХ-0188-99 Изменение № 1 от 17.01.2005 | ФР.1.31.2008.04373
Сталь, сплавы на никелевой основе | Магний | 0,0005-0,010 | Атомно-абсорбционный метод. Основан на измерении поглощения абсорбции света атомами магния, образующимися при введении анализируемого раствора в пламя ацетилен-воздух, либо закись азота–ацетилен при длине волны 285,2 нм. Влияние алюминия, титана, ванадия устраняют введением растворов лантана и калия либо растворов стронция и калия, влияние железа – введением в градуировочный график. | НДИ МХ-0020-97 Редакция 2019 | ФР.1.31.2019.36012
Сталь, чугун | Алюминий | 0,005-1,0 | Атомно-эмиссионный с индуктивно связанной плазмой метод. Основан на возбуждении спектра индуктивно связанной плазмой и последующим измерении интенсивности излучения определяемых элементов. Для компенсации матричных влияний пробы определение элементов можно проводить с использованием линий внутреннего стандарта – скандия. Связь интенсивности линии с концентрацией элемента в растворе устанавливают с помощью градуировочной зависимости. | НДИ 01.01.02.137-2023 | ФР.1.31.2023.45938
Сталь, чугун | Алюминий | 0,01-0,5 | Фотометрический метод. Основан на образовании комплексного соединения алюминия с алюминоном в ацетатном буферном растворе (рН 5,5-5,6) и измерении интенсивности окраски раствора при длине волны 530 нм. Оптимальная концентрация алюминия от 10 до 50 мкг в 100 см³ раствора. Алюминий от мешающих компонентов отделяют осаждением фтористым натрием в виде криолита в присутствии маскирующих веществ: двузамещенного лимоннокислого аммония, щавелевокислого аммония и трилона Б. | НДИ 01.01.02.94-2013 | ФР.1.31.2014.17607
Сталь, чугун | Алюминий общий | 0,02-0,20 | Атомно-абсорбционный метод. Основан на измерении поглощения излучения лампы с полым катодом атомами алюминия при длине волны 309,3 нм. Для атомизации раствора используют пламя закись азота - ацетилен. Влияние сопутствующих элементов, связанное с их ионизацией, устраняют введе-нием в качестве спектроскопического буфера раствора калия хлористого. | НДИ 01.01.02.160-2017 | ФР.1.31.2018.28843
Сталь, чугун | Бор | 0,0005-0,05 | Атомно-эмиссионный с индуктивно связанной плазмой метод. Основан на возбуждении спектра индуктивно связанной плазмой и последующем измерении интенсивности излучения определяемых элементов. Для компенсации матричных влияний пробы определение элементов можно проводить с использованием линий внутреннего стандарта – скандия или кадмия. | НДИ 01.01.02.153-2022 | ФР.1.31.2022.44491
Сталь, чугун | Ванадий | 0,0005-2,0 | Атомно-эмиссионный с индуктивно связанной плазмой метод. Основан на возбуждении спектра индуктивно связанной плазмой и последующим измерении интенсивности излучения определяемых элементов. Для компенсации матричных влияний пробы определение элементов можно проводить с использованием линий внутреннего стандарта – скандия. Связь интенсивности линии с концентрацией элемента в растворе устанавливают с помощью градуировочной зависимости. | НДИ 01.01.02.137-2023 | ФР.1.31.2023.45938
Сталь, чугун | Ванадий | 0,003-0,10 | Кулонометрический метод. Основан на титровании ванадия (V) с биамперометрическим фиксированием окончания химической реакции восстановления с двумя поляризованными электродами (ΔV=50-100 мВ). Массу ванадия определяют в соответствии с законом Фарадея по затратам количества электричества на процесс восстановления ванадия (V). Железо (II) генерируют электролитически внутри ячейки на вольфрамовом электроде при Iconst = 1 - 10 мА/см². Оптимальная среда – 2,5 М-5 М серная кислота или смесь 2,5 М-5 М серной кислоты и 0,12 М-0,25 М фосфорной кислоты при концентрации 1,25*10–2-4,16*10–2 М вспомогательного реагента железоаммонийных квасцов. При массе ванадия до 50 мкг допускается присутствие хрома не более 0,01 г, свыше 50 мкг – не более 0,05 г хрома в титруемом объеме в присутствии ацетат-иона. В остальных случаях ванадий отделяют осаждением с суммой гидроксидов после окисления хрома (III) до хрома (VI) надсернокислым аммонием. Влияние вольфрама до 3 % устраняют связыванием его фосфорной кислотой. | НДИ МХ-0221-99 Изменение № 1 от 17.01.2005 | -
Сталь, чугун | Ванадий | 0,005-3,0 | Атомно-абсорбционный метод. Метод основан на измерении поглощения резонансного излучения свободными атомами ванадия, образующимися в результате распыления анализируемого раствора в пламя закись азота – ацетилен, при длине волны 318,4 нм. Масса вольфрама в навеске не должна превышать 10 мг и/или масса титана не должна превышать 5 мг. Для предотвращения подавления атомизации, связанного с образованием труднолетучих соединений между определяемым и мешающим компонентами, вводится «освобождающий» спектрохимический буферный раствор хлорида алюминия. | НДИ 01.01.02.181-2019 | ФР.1.31.2021.39492
Сталь, чугун | Ванадий | 0,005-5,0 | Амперометрический и потенциометрический методы с весовым титрованием. Метод основан на окислении ванадия (IV) марганцовокислым калием в сернокислой среде с молярной концентрацией от 1,5 до 3 моль/дм³ и титровании ванадия (V) раствором двойной сернокислой соли закиси железа и аммония. Конечную точку титрования устанавливают амперометрически или потенциометрически. Потенциометрическое и амперометрическое титрование производится с использованием автоматического титратора «Титрион», принцип работы которого заключается в управляемом дозировании в анализируемую пробу раствора титранта, расположенного на весах. При содержании хрома более 3 % проводят отгонку в виде хлористого хромила или окисляют хром (III) до хрома (VI) надсернокислым аммонием c последующим осаждением ванадия на гидроксиде железа. Влияние остаточного хрома устраняют введением уксуснокислого натрия, вольфрама – отделением его в виде вольфрамовой кислоты и присоединением ванадия из остатка после повторного гидролитического выделения вольфрама. | НДИ 01.01.02.03.04.05.06.128-2013 Редакция 2018 | ФР.1.31.2019.35402
Сталь, чугун | Ванадий | 0,005-5,0 | Амперометрический и потенциометрический методы. Метод основан на окислении ванадия (IV) марганцовокислым калием в кислой среде и титровании ванадия (V) раствором двойной сернокислой соли закиси железа и аммония. Конечную точку определяют амперометрически или потенциометрически. Хром отгоняют в виде хлористого хромила или окисляют надсернокислым аммонием. Влияние остаточного хрома устраняют введением уксуснокислого натрия, вольфрама – отделением его в виде вольфрамовой кислоты и присоединением ванадия из остатка после повторного гидролитического выделения. | НДИ 01.01.02.03.52-2005 Редакция 2018 | ФР.1.31.2019.33147
Сталь, чугун | Висмут | 0,001-0,05 | Атомно-эмиссионный с индуктивно связанной плазмой метод. Основан на возбуждении спектра индуктивно связанной плазмой и последующем измерении интенсивности излучения определяемых элементов. Для компенсации матричных влияний пробы определение элементов можно проводить с использованием линий внутреннего стандарта – скандия или кадмия. | НДИ 01.01.02.153-2022 | ФР.1.31.2022.44491
Сталь, чугун | Вольфрам | 0,002-0,5 | Экстракционно-фотометрический метод. Основан на образовании ионного ассоциата роданидного комплекса вольфрама (V) с тяжелыми органическими катионами (триметилцетиламмоний, цетилпиридиний или тетрафенилфосфоний), экстракции его хлороформом и последующем измерении оптической плотности экстракта при длине волны 400 – 410 нм. Оптимальная концентрация вольфрама 10-50 мкг в 25 см³ экстракта. Оптимальная кислотность водной фазы 8 моль/дм³ по соляной кислоте. Влияние железа и молибдена устраняется введением в раствор восстановителей – треххлористого титана и хлористого олова; влияние ниобия – промыванием экстракта бифторидом калия. | НДИ МХ-0198-99 Редакция 2015 | ФР.1.31.2016.22276
Сталь, чугун | Вольфрам | 0,002-2,0 | Атомно-эмиссионный с индуктивно связанной плазмой метод. Основан на возбуждении спектра индуктивно связанной плазмой и последующим измерении интенсивности излучения определяемых элементов. Для компенсации матричных влияний пробы определение элементов можно проводить с использованием линий внутреннего стандарта – скандия. Связь интенсивности линии с концентрацией элемента в растворе устанавливают с помощью градуировочной зависимости. | НДИ 01.01.02.137-2023 | ФР.1.31.2023.45938
Сталь, чугун | Кальций | 0,0005-0,002 | Атомно-эмиссионный с индуктивно связанной плазмой метод. Основан на возбуждении спектра индуктивно связанной плазмой и последующем измерении интенсивности излучения определяемых элементов. Для компенсации матричных влияний пробы определение элементов можно проводить с использованием линий внутреннего стандарта – скандия или кадмия. | НДИ 01.01.02.153-2022 | ФР.1.31.2022.44491
Сталь, чугун | Кобальт | 0,0005-0,05 | Фотометрический метод. Основан на образовании окрашенного внутрикомплексного соединения трехвалентного кобальта с нитрозо-P-солью в уксуснокислом растворе (рН 4-6) и измерении оптической плотности раствора при длине волны 520 нм. Оптимальная концентрация от 2 до 50 мкг кобальта в 50 см³ раствора. Сопутствующие элементы отделяют окисью цинка. Влияние остаточного железа, никеля, меди устраняют кипячением с азотной кислотой. | НДИ МХ-0219-99 Редакция 2015 | ФР.1.31.2016.23865
Сталь, чугун | Кобальт | 0,0005-0,50 | Атомно-эмиссионный с индуктивно связанной плазмой метод. Основан на возбуждении спектра индуктивно связанной плазмой и последующим измерении интенсивности излучения определяемых элементов. Для компенсации матричных влияний пробы определение элементов можно проводить с использованием линий внутреннего стандарта – скандия. Связь интенсивности линии с концентрацией элемента в растворе устанавливают с помощью градуировочной зависимости. | НДИ 01.01.02.137-2023 | ФР.1.31.2023.45938
Сталь, чугун | Кобальт | 0,005-7,0 | Фотометрический метод. Основан на образовании окрашенного внутрикомплексного соединения трехвалентного кобальта с нитрозо–P–солью в уксуснокислом растворе (рН 4–6) и измерении оптической плотности раствора при длине волны 520–530 нм. Оптимальная концентрация кобальта при образовании окрашенного соединения составляет 10–150 мкг в 100 см³ раствора. Влияние железа, никеля, меди устраняют кипячением раствора с азотной кислотой после прибавления нитрозо-Р-соли. Вольфрам отделяют кислотным гидролизом. | НДИ МХ-0187-99 Изменение № 1 от 17.01.2005 | ФР.1.31.2025.51162
Сталь, чугун | Кремний | 0,001-5,0 | Атомно-эмиссионный с индуктивно связанной плазмой метод. Основан на возбуждении спектра индуктивно связанной плазмой и последующим измерении интенсивности излучения определяемых элементов. Для компенсации матричных влияний пробы определение элементов можно проводить с использованием линий внутреннего стандарта – скандия. Связь интенсивности линии с концентрацией элемента в растворе устанавливают с помощью градуировочной зависимости. | НДИ 01.01.02.137-2023 | ФР.1.31.2023.45938
Сталь, чугун | Кремний | 0,05-5,0 | Гравиметрический метод. Метод основан на выделении кремния в виде кремниевой кислоты в нерастворимой форме путем обезвоживания ее выпариванием до паров хлорной кислоты. | НДИ 01.01.02.03.53-2005 Редакция 2014 | ФР.1.31.2014.18816
Сталь, чугун | Кремний | 0,10-5,0 | Гравиметрический метод. Основан на выделении кремниевой кислоты в нерастворимой форме путем обезвоживания ее выпариванием раствора до паров серного ангидрида. Прокаленный осадок диоксида кремния обрабатывают фтористоводородной и серной кислотами для учета примесей. После обработки остаток прокаливают при температуре 1000 °C. | НДИ МХ-0146-98 Изменение № 1 от 17.01.2005 | ФР.1.31.2025.50963
Сталь, чугун | Магний | 0,0005-0,10 | Атомно-эмиссионный с индуктивно связанной плазмой метод. Основан на возбуждении спектра индуктивно связанной плазмой и последующем измерении интенсивности излучения определяемых элементов. Для компенсации матричных влияний пробы определение элементов можно проводить с использованием линий внутреннего стандарта – скандия или кадмия. | НДИ 01.01.02.153-2022 | ФР.1.31.2022.44491
Сталь, чугун | Марганец | 0,0007-2,0 | Атомно-эмиссионный с индуктивно связанной плазмой метод. Основан на возбуждении спектра индуктивно связанной плазмой и последующим измерении интенсивности излучения определяемых элементов. Для компенсации матричных влияний пробы определение элементов можно проводить с использованием линий внутреннего стандарта – скандия. Связь интенсивности линии с концентрацией элемента в растворе устанавливают с помощью градуировочной зависимости. | НДИ 01.01.02.137-2023 | ФР.1.31.2023.45938
Сталь, чугун | Марганец | 0,010-15,0 | Фотометрический метод. Основан на окислении марганца (II) до перманганат-ионов калием (натрием) йоднокислым в сернокислом растворе в присутствии фосфорной кислоты. Влияние меди, никеля, кобальта, хрома учитывают измерением оптической плотности относительно раствора сравнения, в котором перманганат-ионы восстанавливают азотистокислым натрием. Оптимальная концентрация марганца составляет 40-600 мкг в 100 см³ раствора. | НДИ 01.01.02.03.18-2005 Редакция 2018 Изменение № 1 от 26.01.2026 | ФР.1.31.2019.34179
Сталь, чугун | Марганец | 0,010-5,0 | Атомно-абсорбционный метод. Метод основан на измерении поглощения излучения лампы с полым катодом атомами марганца при длине волны 279,5 нм и меди при длине волны 324,7 нм. Для атомизации раствора при определении марганца и меди используют пламя воздух-ацетилен. | НДИ 01.01.02.184-2019 | ФР.1.31.2021.39495
Сталь, чугун | Марганец | 1,0-20,0 | Потенциометрический метод с весовым титрованием. Метод основан на потенциометрическом титровании марганца (II) раствором марганцевокислого калия в нейтральной среде (при рН ~7) в присутствии комплексообразователя – пирофосфорнокислого натрия. Потенциометрическое титрование производится с использованием автоматического титратора «Титрион», принцип работы которого заключается в управляемом дозировании в анализируемую пробу раствора титранта, расположенного на весах. | НДИ 01.01.02.04.05.06.145-2014 | ФР.1.31.2016.25287
Сталь, чугун | Медь | 0,002-1,0 | Атомно-эмиссионный с индуктивно связанной плазмой метод. Основан на возбуждении спектра индуктивно связанной плазмой и последующим измерении интенсивности излучения определяемых элементов. Для компенсации матричных влияний пробы определение элементов можно проводить с использованием линий внутреннего стандарта – скандия. Связь интенсивности линии с концентрацией элемента в растворе устанавливают с помощью градуировочной зависимости. | НДИ 01.01.02.137-2023 | ФР.1.31.2023.45938
Сталь, чугун | Медь | 0,005-2,0 | Атомно-абсорбционный метод. Метод основан на измерении поглощения излучения лампы с полым катодом атомами марганца при длине волны 279,5 нм и меди при длине волны 324,7 нм. Для атомизации раствора при определении марганца и меди используют пламя воздух-ацетилен. | НДИ 01.01.02.184-2019 | ФР.1.31.2021.39495
Сталь, чугун | Медь | 0,05-2,0 | Фотометрический метод. Основан на образовании комплексного соединения ионов меди с диэтилдитиокарбаматом натрия, стабилизируемого желатином, и последующим измерением оптической плотно-сти раствора на спектрофотометре при длине волны 440 нм или на фотоэлектроколориметре в интервале длин волн от 440 до 490 нм. Реакцию проводят в аммиачной среде при рН 8-9, оптимальное количество меди в 100 см³ раствора составляет от 30 до 150 мкг. От ионов железа, хрома, никеля, молибдена, марганца, алюминия, мешающих определению, медь предварительно отделяют осаждением в виде сульфида серноватистокислым натрием. | НДИ МХ-0152-2020 | ФР.1.31.2021.39953
Сталь, чугун | Медь | 0,05-2,0 | Фотометрический метод. Основан на образовании окрашенного комплексного соединения ионов меди (I) с 2,2'–бицинхониновой кислотой при рН 6–8 в присутствии лимоннокислого аммония и последующем измерении оптической плотности раствора при длине волны 560 нм. Оптимальная концентрация меди 50–120 мкг в 50 см³ раствора. | НДИ МХ-0226-99 Изменение № 1 от 17.01.2005 | ФР.1.31.2008.04553
Сталь, чугун | Медь | 0,20-5,0 | Фотометрический метод. Основан на образовании аммиачного комплекса меди и измерении интенсивности его окраски при длине волны 675 нм. Масса меди 10-25 мг в 250 см³ раствора. Для отделения от мешающих элементов медь предварительно осаждают в виде сульфида раствором серноватистокислого натрия. Вольфрам отделяют в виде вольфрамовой кислоты. | НДИ МХ-0259-2013 | ФР.1.31.2016.22277
Сталь, чугун | Молибден | 0,0002-2,5 | Атомно-эмиссионный с индуктивно связанной плазмой метод. Основан на возбуждении спектра индуктивно связанной плазмой и последующим измерении интенсивности излучения определяемых элементов. Для компенсации матричных влияний пробы определение элементов можно проводить с использованием линий внутреннего стандарта – скандия. Связь интенсивности линии с концентрацией элемента в растворе устанавливают с помощью градуировочной зависимости. | НДИ 01.01.02.137-2023 | ФР.1.31.2023.45938
Сталь, чугун | Молибден | 0,002-2,0 | Экстракционно-фотометрический метод. Основан на образовании комплексного соединения молибдена с цинк-дитиолом, его экстракции хлороформом из раствора с молярной концентрацией по соляной кислоте 8 моль/дм³ и измерении оптической плотности экстракта при длине волны 670-690 нм. Оптимальная концентрация от 3 мкг до 40 мкг молибдена в 25 см³ экстракта. Хром, никель, алюминий, мышьяк, ванадий не мешают определению. Влияние железа устраняют прибавлением тиогликолевой или аскорбиновой кислот, влияние меди (более 0,1 %) введением меди в стандартный раствор сравнения и в градуировочный график. | НДИ МХ-0224-99 Редакция 2018 | ФР.1.31.2019.35951
Сталь, чугун | Молибден | 0,05-2,0 | Атомно-абсорбционный метод. Основан на измерении поглощения излучения лампы с полым катодом атомами молибдена при длине волны 313,3 нм. Для атомизации раствора используют пламя воздух-ацетилен или закись азота-ацетилен. Влияние сопутствующих элементов, связанное с ионизацией, устраняют введением в качестве спектроскопического буфера раствора аммония хлористого. | НДИ 01.01.02.162-2017 | ФР.1.31.2018.28868
Сталь, чугун | Мышьяк | 0,0002-0,15 | Атомно-абсорбционный метод с генерацией гидридов. Основан на выделении газообразного гидрида мышьяка в процессе взаимодействия соединений мышьяка с борогидридом натрия, с последующей атомизацией мышьяка из полученного соединения в пламени ацетилен-воздух и на измерении поглощения излучения лампы с полым катодом атомами мышьяка при длине волны 193,7 нм. Влияние железа, меди и никеля устраняют введением соответствующих количеств элементов в растворы для градуировочного графика. | НДИ 01.01.02.95-2013 Редакция 2016 | ФР.1.31.2017.27156
Сталь, чугун | Мышьяк | 0,0002-0,20 | Фотометрический метод. Основан на реакции восстановления желтой формы мышьяково-молибденового комплекса аскорбиновой кислотой в хлорнокислом растворе и измерении оптической плотности раствора синего мышьяковомолибденового комплекса при λ = 840 нм. Оптимальная концентрация мышьяка 2-50 мкг в 50 см³ раствора. Мышьяк предварительно отделяют дистилляцией в виде хлорида мышьяка (III) из солянокислого раствора в присутствии сернокислого гидразина и бромистого калия. | НДИ 01.01.02.04.33-2005 Редакция 2014 | ФР.1.31.2016.22274
Сталь, чугун | Мышьяк | 0,0002-0,20 | Атомно-эмиссионный с индуктивно связанной плазмой метод. Основан на возбуждении спектра индуктивно связанной плазмой и последующим измерении интенсивности излучения определяемых элементов. Для компенсации матричных влияний пробы определение элементов можно проводить с использованием линий внутреннего стандарта – скандия. Связь интенсивности линии с концентрацией элемента в растворе устанавливают с помощью градуировочной зависимости. | НДИ 01.01.02.137-2023 | ФР.1.31.2023.45938
Сталь, чугун | Мышьяк | 0,010-0,20 | Фотометрический метод. Основан на измерении интенсивности синей окраски комплексного соединения мышьяка (V) с молибденовокислым аммонием, восстановленного сернокислым гидразином, при длине волны 840 нм. Оптимальная концентрация мышьяка 10 – 40 мкг в 50 см³ раствора. Для концентрирования мышьяка и отделения его от сопутствующих элементов проводят осаждение элементного мышьяка (восстановитель – хлористое олово) с последующим растворением в иоде. | НДИ 01.01.02.04.34-2005 | -
Сталь, чугун | Никель | 0,002-2,5 | Атомно-эмиссионный с индуктивно связанной плазмой метод. Основан на возбуждении спектра индуктивно связанной плазмой и последующим измерении интенсивности излучения определяемых элементов. Для компенсации матричных влияний пробы определение элементов можно проводить с использованием линий внутреннего стандарта – скандия. Связь интенсивности линии с концентрацией элемента в растворе устанавливают с помощью градуировочной зависимости. | НДИ 01.01.02.137-2023 | ФР.1.31.2023.45938
Сталь, чугун | Никель | 0,003-0,70 | Фотометрический метод. Основан на образовании окрашенного комплексного соединения никеля с диметилглиоксимом в щелочной среде в присутствии окислителя – надсернокислого аммония и измерении оптической плотности его окраски при длине волны 440–470 нм. Оптимальная концентрация никеля 5–40 мкг в 50 см³ раствора. От железа, хрома, марганца и других мешающих элементов никель отделяют экстракцией хлороформом в виде диметилглиоксимата никеля в присутствии лимоннокислого натрия и гидроксиламина гидрохлорида. Влияние меди и кобальта устраняют промыванием аммиаком хлороформного раствора. Никель реэкстрагируют соляной кислотой (0,5 моль/дм³). | НДИ МХ-0016-97 Изменение № 1 от 17.01.2005 | ФР.1.31.2024.47967
Сталь, чугун | Никель | 0,005-10,0 | Атомно-абсорбционный метод. Метод основан на измерении поглощения резонансного излучения свободными атомами никеля, образующимися в результате распыления анализируемого раствора в пламени ацетилен-воздух, при длине волны 232,0 нм. Марганец предварительно отделяют осаждением в виде двуокиси (если соотношение марганца к никелю превышает 8:1). | НДИ 01.01.02.183-2019 | ФР.1.31.2021.39493
Сталь, чугун | Никель | 0,02-0,20 | Фотометрический метод. Основан на образовании окрашенного комплексного соединения никеля с диметилглиоксимом в щелочной среде в присутствии окислителя – надсернокислого аммония и последующем измерении оптической плотности раствора в диапазоне длин волн 430-470 нм. Оптимальная концентрация никеля 10-50 мкг в 100 см³ раствора. Железо, марганец и другие элементы, мешающие определению никеля, осаждают аммиаком. | НДИ 01.01.02.155-2016 | ФР.1.31.2016.25298
Сталь, чугун | Никель | 0,02-3,5 | Фотометрический метод. Основан на образовании комплексного соединения никеля с диметилглиоксимом в щелочной среде в присутствии окислителя – надсернокислого аммония и измерении оптической плотности раствора при длине волны 440-470 нм. Масса никеля 10-90 мкг в 100 см³ раствора. Влияние мешающих компонентов устраняют переведением их в виннокислые комплексы. Влияние кобальта при отношении никеля к кобальту от 1:1 до 1:15 учитывают введением в стандартный раствор соответствующих количеств кобальта. Восьмикратный избыток марганца не мешает определению. | НДИ МХ-0208-99 Редакция 2015 | ФР.1.31.2016.23869
Сталь, чугун | Ниобий | 0,002-0,50 | Атомно-эмиссионный с индуктивно связанной плазмой метод. Основан на возбуждении спектра индуктивно связанной плазмой и последующим измерении интенсивности излучения определяемых элементов. Для компенсации матричных влияний пробы определение элементов можно проводить с использованием линий внутреннего стандарта – скандия. Связь интенсивности линии с концентрацией элемента в растворе устанавливают с помощью градуировочной зависимости. | НДИ 01.01.02.137-2023 | ФР.1.31.2023.45938
Сталь, чугун | Олово | 0,0002-0,10 | Атомно-эмиссионный с индуктивно связанной плазмой метод. Основан на возбуждении спектра индуктивно связанной плазмой и последующим измерении интенсивности излучения определяемых элементов. Для компенсации матричных влияний пробы определение элементов можно проводить с использованием линий внутреннего стандарта – скандия. Связь интенсивности линии с концентрацией элемента в растворе устанавливают с помощью градуировочной зависимости. | НДИ 01.01.02.137-2023 | ФР.1.31.2023.45938
Сталь, чугун | Олово | 0,0005-0,30 | Фотометрический метод. Основан на измерении оптической плотности раствора комплексного соединения олова с n-нитрофенилфлуороном при длине волны 530 нм. Оптимальная концентрация олова 5-25 мкг в 50 см³ раствора. Влияние сопутствующих элементов устраняют осаждением олова на гидроокиси бериллия при рН 8 в присутствии трилона Б или отгонкой в виде тетрабромида. | НДИ МХ-0075-97 Редакция 2015 | ФР.1.31.2016.23862
Сталь, чугун | Олово | 0,01-0,30 | Атомно-эмиссионный с индуктивно связанной плазмой метод. Основан на возбуждении спектра индуктивно связанной плазмой и последующем измерении интенсивности излучения определяемых элементов. Для компенсации матричных влияний пробы определение элементов можно проводить с использованием линий внутреннего стандарта – скандия или кадмия. | НДИ 01.01.02.153-2022 | ФР.1.31.2022.44491
Сталь, чугун | Свинец | 0,0001-0,20 | Атомно-эмиссионный с индуктивно связанной плазмой метод. Основан на возбуждении спектра индуктивно связанной плазмой и последующем измерении интенсивности излучения определяемых элементов. Для компенсации матричных влияний пробы определение элементов можно проводить с использованием линий внутреннего стандарта – скандия или кадмия. | НДИ 01.01.02.153-2022 | ФР.1.31.2022.44491
Сталь, чугун | Сера | 0,001-0,020 | Фотометрический метод. Основан на реакции образования метиленового голубого при взаимодействии сульфид-иона с диметилпарафенилендиамином в присутствии железа (III) и измерении интенсивности окраски раствора при длине волны 670 нм. Оптимальный интервал концентрации серы 4-20 мкг в 50 см³ раствора. Серу предварительно отделяют дистилляцией в виде сероводорода, используя в качестве восстановителя смесь иодистоводородной кислоты и гипофосфита натрия, а в качестве поглотителя – водную суспензию гидроокиси кадмия. | НДИ МХ-0083-97 Редакция 2017 | ФР.1.31.2018.28834
Сталь, чугун | Сурьма | 0,0002-0,010 | Инверсионно-вольтамперометрический метод. Метод основан на предварительном концентрировании сурьмы на ртутно-графитовом или ртутно-пленочном электроде при потенциале (-0,55) В (относительно хлоридсеребряного электрода) с последующей регистрацией анодной поляризационной кривой на фоне соляной кислоты с молярной концентрацией 0,5-3 моль/дм³. Влияние меди устраняют осаждением сурьмы на гидратированном диоксиде марганца. Висмут осаждается совместно с сурьмой. Для устранения влияния висмута (если содержание соизмеримо или превышает содержание сурьмы) анализируемый раствор разбавляют перед регистрацией поляризационных кривых так, чтобы концентрация соляной кислоты не превышала молярной концентрации 0,5 моль/дм³. | НДИ 01.01.02.03.125-2012 Редакция 2015 | ФР.1.31.2016.23863
Сталь, чугун | Сурьма | 0,0002-0,20 | Атомно-эмиссионный с индуктивно связанной плазмой метод. Основан на возбуждении спектра индуктивно связанной плазмой и последующем измерении интенсивности излучения определяемых элементов. Для компенсации матричных влияний пробы определение элементов можно проводить с использованием линий внутреннего стандарта – скандия или кадмия. | НДИ 01.01.02.153-2022 | ФР.1.31.2022.44491
Сталь, чугун | Сурьма | 0,0002-0,20 | Экстракционно-фотометрический метод. Экстракционно-фотометрический метод определения сурьмы основан на взаимодействии аниона сурьмы [SbCl6]- c бриллиантовым зеленым в среде с молярной концентрацией раствора 2-3,5 моль/дм³ по серной и соляной кислотам с образованием растворимого в толуоле соединения с максимумом светопоглощения при длине волны 640 нм. Оптимальная концентрация сурьмы при экстракции 2-10 мкг в 10 см³ толуола. Медь мешает при соотношении 1:3. При содержании меди, превышающем указанное соотношение, и при анализе легированных сталей и чугунов от сопутствующих компонентов сурьму отделяют осаждением на гидратированном диоксиде марганца. Масса сурьмы при осаждении 2-10 мкг. | НДИ 01.01.02.78-2012 Редакция 2015 | ФР.1.31.2016.23864
Сталь, чугун | Титан | 0,0001-1,0 | Атомно-эмиссионный с индуктивно связанной плазмой метод. Основан на возбуждении спектра индуктивно связанной плазмой и последующим измерении интенсивности излучения определяемых элементов. Для компенсации матричных влияний пробы определение элементов можно проводить с использованием линий внутреннего стандарта – скандия. Связь интенсивности линии с концентрацией элемента в растворе устанавливают с помощью градуировочной зависимости. | НДИ 01.01.02.137-2023 | ФР.1.31.2023.45938
Сталь, чугун | Фосфор | 0,001-0,30 | Фотометрический метод. Основан на образовании в среде серной или хлорной кислоты фосфорномолибденового гетерополикомплекса, восстановлении его аскорбиновой кислотой в присутствии калия сурьмяновиннокислого и последующем измерении оптической плотности раствора на спектрофотометре при длине волны 880 нм. От железа, вольфрама, хрома, частично от титана и ниобия фосфор отделяют осаждением на гидроксиде бериллия в присутствии трилона Б при рН раствора от 8 до 10. Мышьяк, мешающий определению при отношении к фосфору 2:1 и более, отгоняют в виде бромида с бромистоводородной кислотой. Оптимальная концентрация фосфора в диапазоне от 2 мкг до 25 мкг в 100 см³ раствора. | НДИ 01.01.02.03.06.37-2022 Изменение № 1 от 12.02.2026 | ФР.1.31.2022.44343
Сталь, чугун | Фосфор | 0,001-1,00 | Атомно-эмиссионный с индуктивно связанной плазмой метод. Основан на возбуждении спектра индуктивно связанной плазмой и последующим измерении интенсивности излучения определяемых элементов. Для компенсации матричных влияний пробы определение элементов можно проводить с использованием линий внутреннего стандарта – скандия. Связь интенсивности линии с концентрацией элемента в растворе устанавливают с помощью градуировочной зависимости. | НДИ 01.01.02.137-2023 | ФР.1.31.2023.45938
Сталь, чугун | Фосфор | 0,002-0,30 | Фотометрический метод. Основан на образовании фосфорномолибденового гетерополикомплекса, восстановлении его аскорбиновой кислотой в присутствии калия сурьмяновиннокислого, и последующем измерении оптической плотности раствора при длине волны 880 нм. Время развития окраски 1,5-2 ч при восстановлении из сернокислых растворов, 10-15 мин при восстановлении из хлорнокислых растворов. Массовая концентрация фосфора 2-50 мкг в 100 см³ раствора. Если массовая доля мышьяка превышает массовую долю фосфора более чем в 2 раза, его отгоняют в виде бромида. | НДИ МХ-0137-98 Изменение № 1 от 17.01.2005 Изменение № 2 от 04.02.2026 | ФР.1.31.2025.50940
Сталь, чугун | Хром | 0,001-3,0 | Атомно-эмиссионный с индуктивно связанной плазмой метод. Основан на возбуждении спектра индуктивно связанной плазмой и последующим измерении интенсивности излучения определяемых элементов. Для компенсации матричных влияний пробы определение элементов можно проводить с использованием линий внутреннего стандарта – скандия. Связь интенсивности линии с концентрацией элемента в растворе устанавливают с помощью градуировочной зависимости. | НДИ 01.01.02.137-2023 | ФР.1.31.2023.45938
Сталь, чугун | Хром | 0,010-10,0 | Атомно-абсорбционный метод. Основан на измерении поглощения резонансного излучения свободными атомами хрома, образующимися в результате распыления анализируемого раствора в пламя ацетилен-воздух или закись азота– ацетилен, при длине волны 357,9 нм. Для улучшения дисперсности сухого аэрозоля вводится «испаряющий» спектрохимический буфер хлорид ам-мония. | НДИ 01.01.02.185-2019 | ФР.1.31.2021.39496
Сталь, чугун | Хром | 0,10 -35,0 | Амперометрический и потенциометрический методы с весовым титрованием. Метод основан на потенциометрическом титровании хрома (VI) раствором соли Мора или амперометрическом титровании избытка соли Мора калием марганцовокислым. Потенциометрическое и амперометрическое титрование производится с использованием автоматического титратора «Титрион», принцип работы которого заключается в управляемом дозировании в анализируемую пробу раствора титранта, расположенного на весах. | НДИ 01.01.02.03.04.05.06.136-2013 Редакция 2019 | ФР.1.31.2020.37343
Сталь, чугун | Хром | 0,50-35,0 | Титриметрический метод. Основан на окислении хрома (III) до хрома (VI) надсернокислым аммонием в сернокислой среде в присутствии азотнокислого серебра в качестве катализатора или калием марганцовокислым с последующим восстановлением хрома (VI) раствором соли Мора. Избыток соли Мора оттитровывают раствором марганцовокислого калия, конечную точку титрования устанавливают амперометрически при потенциале + 1,1 В с двумя платиновыми электродами или визуально. При установлении конечной точки титрования потенциометрическим методом с индикаторным платиновым электродом и вольфрамовым электродом сравнения сумму хрома (VI) и ванадия (V) титруют раствором соли Мора. Восстановленный ванадий (IV) окисляют марганцовокислым калием, избыток последнего восстанавливают азотистокислым натрием и титруют ванадий (V) раствором соли Мора. По разности между первым и вторым титрованием определяют массовую долю хрома. | НДИ МХ-0150-2024 | ФР.1.31.2024.49173
Сталь, чугун | Церий | 0,001-0,05 | Атомно-эмиссионный с индуктивно связанной плазмой метод. Основан на возбуждении спектра индуктивно связанной плазмой и последующем измерении интенсивности излучения определяемых элементов. Для компенсации матричных влияний пробы определение элементов можно проводить с использованием линий внутреннего стандарта – скандия или кадмия. | НДИ 01.01.02.153-2022 | ФР.1.31.2022.44491
Сталь, чугун | Церий | 0,01-0,10 | Амперометрический метод с весовым титрованием. Основан на титровании церия (IV) раствором двойной сернокислой соли закиси железа-аммония в сернокислой среде. Конечная точка титрования устанавливается по изменению силы тока, протекающего в элекрохимической цепи, фиксируется объем титранта (см³) или масса титранта (г) в зависимости от выбранного способа титрования. Церий (III) окисляют до церия (IV) марганцовокислым калием, избыток последнего восстанавливают азотистокислым натрием. Предварительно церий отделяют от основной массы железа и других элементов осаждением в виде оксалатов с коллектором кальцием. | НДИ МХ-0234-99, Редакция 2015 | ФР.1.31.2016.23872
Сталь, чугун | Цинк | 0,0002-0,20 | Атомно-эмиссионный с индуктивно связанной плазмой метод. Основан на возбуждении спектра индуктивно связанной плазмой и последующем измерении интенсивности излучения определяемых элементов. Для компенсации матричных влияний пробы определение элементов можно проводить с использованием линий внутреннего стандарта – скандия или кадмия. | НДИ 01.01.02.153-2022 | ФР.1.31.2022.44491
Сталь, чугун | Цирконий | 0,002-0,20 | Атомно-эмиссионный с индуктивно связанной плазмой метод. Основан на возбуждении спектра индуктивно связанной плазмой и последующем измерении интенсивности излучения определяемых элементов. Для компенсации матричных влияний пробы определение элементов можно проводить с использованием линий внутреннего стандарта – скандия или кадмия. | НДИ 01.01.02.153-2022 | ФР.1.31.2022.44491
Сталь, чугун, железо чистое | Хром | 0,001-1,00 | Фотометрический метод. Основан на окислении дифенилкарбазида хромом (VI) в сернокислой среде и измерении оптической плотности красно-фиолетовой окраски раствора образующегося соединения при длине волны 530–550 нм. Оптимальная концентрация хрома 1–50 мкг в 100 см³ раствора. Железо, никель, марганец и другие элементы, мешающие определению, отделяют осаждением углекислым натрием. Влияние марганца свыше 4 % устраняют введением в стандартный раствор сравнения. | НДИ МХ-0013-97 Изменение № 1 от 17.01.2005 | ФР.1.31.2024.48793
Сталь, чугун, окатыши метал-лизованные | Свинец | 0,00005-0,04 | Инверсионно-вольтамперометрический метод. Метод основан на предварительном концентрировании цинка и свинца на ртутно-пленочном электроде при потенциале (-1,5) В и (-1,1) В соответственно (относительно хлоридсеребряного электрода) с последующей регистрацией анодной поляризационной кривой на фоне муравьиной кислоты. Оптимальное содержание цинка от 0,2 до 1,6 мкг, свинца от 0,05 до 1,6 мкг в 10 см³ раствора. Для устранения влияния сопутствующих элементов цинк и свинец сорбируют на анионите АН-31, переведенном в хлор-форму. Для легированных сталей сорбцию проводят из солянокислых растворов c молярной концентрацией 3-4 моль/дм³, для углеродистых, низколегированных сталей и металлизованных окатышей – из солянокислых растворов с молярной концентрацией 2 моль/дм³. Десорбируют свинец и цинк соляной кислотой с молярной концентрацией 0,02 моль/дм³ и 0,65 моль/дм³ соответственно. | НДИ 01.01.02.06.104-2010 Редакция 2015 | ФР.1.31.2016.23870
Сталь, чугун, окатыши метал-лизованные | Цинк | 0,0002-0,04 | Инверсионно-вольтамперометрический метод. Метод основан на предварительном концентрировании цинка и свинца на ртутно-пленочном электроде при потенциале (-1,5) В и (-1,1) В соответственно (относительно хлоридсеребряного электрода) с последующей регистрацией анодной поляризационной кривой на фоне муравьиной кислоты. Оптимальное содержание цинка от 0,2 до 1,6 мкг, свинца от 0,05 до 1,6 мкг в 10 см³ раствора. Для устранения влияния сопутствующих элементов цинк и свинец сорбируют на анионите АН-31, переведенном в хлор-форму. Для легированных сталей сорбцию проводят из солянокислых растворов c молярной концентрацией 3-4 моль/дм³, для углеродистых, низколегированных сталей и металлизованных окатышей – из солянокислых растворов с молярной концентрацией 2 моль/дм³. Десорбируют свинец и цинк соляной кислотой с молярной концентрацией 0,02 моль/дм³ и 0,65 моль/дм³ соответственно. | НДИ 01.01.02.06.104-2010 Редакция 2015 | ФР.1.31.2016.23870
Сталь, чугун, сплавы на никелевой основе | Олово | 0,0002-0,010 | Инверсионно-вольтамперометрический метод. Метод основан на предварительном концентрировании олова на ртутно-графитовом или ртутно-пленочном электроде при потенциале (-1,0) В относительно хлоридсеребряного электрода с последующей регистрацией анодной поляризационной кривой олова на фоне соляной кислоты с молярной концентрацией 1 моль/дм³. Максимум тока наблюдается при потенциале (-0,55) В. При анализе стали, чугуна олово предварительно отделяют от сопутствующих компонентов осаждением на гидроокиси бериллия при рН 8 в присутствии трилона Б или отгонкой в виде тетрабромида, при анализе сплавов на никелевой основе – отгонкой в виде тетрабромида. | НДИ 01.01.02.03.105-2010 Редакция 2015 | ФР.1.31.2016.23866
Сталь, чугун, сплавы на никелевой основе | Хром | 0,50-6,0 | Фотометрический метод. Основан на измерении интенсивности окраски хромат-ионов (CrO42-) в щелочном растворе при длине волны 420 нм. Хром (III) окисляют до хрома (VI) марганцовокислым калием в кислой среде. Железо, никель, марганец и другие элементы, мешающие определению, отделяют осаждением углекислым натрием. Оптимальная масса хрома 10-50 мкг/см³. | НДИ МХ-0165-99 Изменение № 1 от 17.01.2005 | ФР.1.31.2007.04073
Сталь, чугун, сплавы на никелевой основе, сплавы на железоникелевой основе | Медь | 0,005-0,30 | Фотометрический метод. Основан на образовании окрашенного комплексного соединения меди с диэтилдитиокарбаматом натрия, последующей его экстракцией хлороформом и измерении оптической плотности окраски экстракта при длине волны 435 нм. Оптимальная концентрация меди от 5 до 30 мкг в 25 см³ экстракта. Кремний, ниобий, титан, мешающие определению меди, отделяют кислотным гидролизом. Влияние алюминия, молибдена, никеля, хрома, железа, марганца, вольфрама устраняют добавлением лимоннокислого аммония, трилона Б и ортофосфорной кислоты. | НДИ МХ-0018-2025 | ФР.1.31.2025.52936
Сталь, чугун, оксид железа (III) | Алюминий | 0,005-2,0 | Фотометрический метод. Метод основан на образовании комплексного соединения алюминия с алюминоном в ацетатном буферном растворе (рН 4,5-4,6) и измерении интенсивности окраски раствора при длине волны 530 нм. Оптимальная концентрация алюминия от 5 до 50 мкг в 100 см³ раствора. Железо, титан и другие элементы отделяют гидроксидом натрия (калия) в присутствии борной кислоты. При содержании хрома более 10 % его отгоняют в виде хлористого хромила. Влияние никеля (при содержании алюминия более 0,01 %) учитывается введением его в стандартный раствор сравнения. При содержании алюминия менее 0,01 % и никеля более 10 % вводится операция осаждения алюминия уротропином после предварительной отгонки хрома или окисления его надсернокислым аммонием. При определении алюминия в присутствии ванадия (IV) (в присутствии аскорбиновой кислоты) его влияние компенсируют введением в стандартный раствор сравнения. При определении алюминия в присутствии ванадия (V) для его стабилизации вводят перекись водорода. | НДИ 01.01.02.06.16-2005 Редакция 2014 | ФР.1.31.2014.18820
Сталь, хром металлический, феррохром | Азот | 0,002-0,05 | Фотометрический метод. Фотометрический метод с реактивом Несслера основан на реакции взаимодействия аммонийного азота с реактивом Несслера и измерении оптической плотности раствора соединения при длине волны λ=385 нм. Оптимальная концентрация азота 10-50 мкг в 50 см³ раствора. Фотометрический метод с биспиразолоном основан на реакции взаимодействия аммонийного азота с бис-(3-метил-1-фенил-пиразолоном-5) в присутствии хлорамина Б и 3-метил-1-фенил-пиразолона-5 и измерении оптической плотности раствора пурпурного цвета соединения рубазоновой кислоты при длине волны λ=535 нм. Оптимальная концентрация азота 5-20 мкг в 50 см³ раствора. В обоих случаях азот предварительно отделяют в виде аммиака методом дистилляции с паром или воздушной аспирацией. | НДИ 01.01.04.40-2012 | ФР.1.31.2015.20712
Титан и титановые сплавы | Азот | 0,002-0,02 | Метод восстановительного плавления в токе инертного газа. Метод определения азота основан на плавлении анализируемой пробы титана или титанового сплава в графитовом тигле в токе инертного газа (гелия) в импульсной печи. Выделившийся азот (в молекулярной форме) поступает в детектор теплопроводности и количественно измеряется по изменению теплопроводности газовой смеси. | НДИ 01.07.190-2022 | ФР.1.31.2022.43435
Титан и титановые сплавы | Водород | 0,0005-0,02 | Метод восстановительного плавления в токе инертного газа. Метод определения водорода основан на плавлении анализируемой пробы в графитовом тигле в токе инертного газа (азота) в импульсной печи, экстрагировании содержащегося в нем водорода в молекулярной форме и последующем определении массовой доли водорода по изменению теплопроводности газовой смеси. | НДИ 01.07.190-2022 | ФР.1.31.2022.43435
Титан и титановые сплавы | Кислород | 0,01-0,5 | Метод восстановительного плавления в токе инертного газа. Метод определения кислорода основан на плавлении анализируемой пробы титана или титанового сплава в графитовом тигле в токе инертного газа (гелия) в импульсной печи. Выделившийся кислород, реагируя с углеродом тигля, образует оксид углерода, который потоком инертного газа переносится в инфракрасный детектор и измеряется по поглощению ИК-излучения. | НДИ 01.07.190-2022 | ФР.1.31.2022.43435
Ферробор | Бор | 2,0-35 | Потенциометрический метод. Основан на свойстве малодиссоциированной борной кислоты образовывать с многоатомными спиртами (маннитом, инвертным сахаром) комплексные соединения, которые значительно сильнее диссоциируют и титруются раствором гидроокиси натрия до значения рН 6,9. Мешающее действие железа, марганца, меди устраняют сплавлением навески с углекислым натрием и пероксидом натрия. Алюминий осаждают углекислым кальцием. | НДИ 01.04.179-2018 | ФР.1.31.2019.35046
Ферробор | Медь | 2,0-5,0 | Фотометрический метод. Основан на образовании окрашенного в синий цвет соединения меди с аммиаком в аммиачной среде и измерении оптической плотности раствора при длине волны 675 нм. Оптимальная масса меди 10–25 мг в 250 см³ раствора. Медь от сопутствующих элементов отделяют осаждением серноватистокислым натрием в виде сульфида меди. | НДИ МХ-0056-97 Изменение № 1 от 17.01.2005 | ФР.1.31.2024.49146
Ферробор | Цинк | 0,002-0,01 | Атомно-абсорбционный метод. Основан на измерении поглощения излучения лампы с полым катодом атомами цинка при длине волны 213,9 нм в пламени ацетилен-воздух. | НДИ МХ-0054-2012 | -
Ферробор | Цинк | 0,002-0,010 | Инверсионно-вольтамперометрический метод. Основан на предварительном концентрировании цинка на ртутно-пленочном электроде при потенциале (-1,5) В относительно хлоридсеребряного электрода с последующей регистрацией анодной поляризационной кривой на фоне муравьиной кислоты. От сопутствующих компонентов цинк отделяют с помощью ионообменной хроматографии из хлоридных растворов на анионите АН-31 или АВ-17. | НДИ 01.04.119-2011 | -
Феррованадий | Алюминий | 0,05-0,20 | Фотометрический метод. Основан на образовании окрашенного комплексного соединения алюминия с алюминоном в ацетатном буферном растворе с рН = 4,5–4,6 и измерении оптической плотности раствора при λ = 530 нм. Оптимальная концентрация алюминия 10–40 мкг в 100 см³ раствора. Мешающие элементы отделяют от алюминия осаждением их хлоридом бария в щелочном растворе. Влияние остаточных количеств ванадия (V) устраняют введением перекиси водорода. | НДИ МХ-0035-97 Изменение № 1 от 17.01.2005 | ФР.1.31.2024.48839
Феррованадий | Ванадий | 30-85 | Титриметрический метод. Метод основан на окислении ванадия (IV) марганцовокислым калием в кислой среде и титровании ванадия (V) раствором двойной сернокислой соли закиси железа и аммония (соль Мора). Конечную точку титрования определяют амперометрическим или потенциометрическим способом. | НДИ 01.04.12.10-2025 | ФР.1.31.2025.53025
Феррованадий | Марганец | 2,0-5,0 | Титриметрический метод. Основан на окислении двухвалентного марганца до семивалентного в кислой среде (0,5-0,7 М по серной и 1 М по азотной кислоте) надсернокислым аммонием в присутствии азотнокислого серебра и титровании его раствором мышьяковистокислого натрия. Оптимальная масса марганца 1-4 мг в 150 см³ раствора. Мешающие определению марганца хром, железо, титан и ванадий предварительно отделяют окисью цинка. | НДИ МХ-0167-99 Изменение № 1 от 17.01.2005 | ФР.1.31.2007.04074
Феррованадий | Марганец | 2,0-5,0 | Фотометрический метод. Основан на реакции окисления марганца (II) до перманганат-ионов калием (натрием) иоднокислым в сернокислой среде в присутствии фосфорной кислоты. Оптическую плотность измеряют при длине волны 520-530 нм относительно раствора сравнения, в котором перманганат-ионы восстанавливают азотистокислым натрием. Оптимальная концентрация марганца составляет 200-500 мкг в 100 см³ раствора. | НДИ МХ-0195-99 Изменение № 1 от 17.01.2005 | ФР.1.31.2008.04366
Феррованадий | Медь | 0,05-0,5 | Фотометрический метод. Основан на реакции взаимодействия ионов меди с диэтилдитиокарбаматом натрия в аммиачном растворе при рН 8,5-9 с образованием коллоидного раствора желто-коричневого цвета диэтилдитиокарбамата меди, стабилизируемого желатином. Оптимальная длина волны 453 нм. Оптимальная масса меди 50-150 мкг в 100 см³ раствора. Окраска соединения меди устойчива в течение часа. Медь от сопутствующих элементов отделяют в виде сульфида из сернокислого раствора (не более 5 %) серноватистокислым натрием. Остаточные количества железа, алюминия и других элементов связывают лимонной кислотой. | НДИ МХ-0161-99 Изменение № 1 от 17.01.2005 | ФР.1.31.2025.50974
Феррованадий | Мышьяк | 0,0005-0,005 | Фотометрический метод. Основан на образовании в среде хлорной кислоты с молярной концентрацией 2,5-4 моль/дм³ мышьяковомолибденового комплекса, восстановленого аскорбиновой кислотой до синей формы и измерении оптической плотности раствора при длине волны 840 нм. Оптимальная концентрация мышьяка 5-50 мкг в 50 см³ раствора. Мышьяк предварительно отделяют дистилляцией в виде хлорида мышьяка (III) из раствора соляной кислоты с молярной концентрацией 6 моль/дм³ при температуре (105-110) °C в присутствии сернокислого гидразина и бромистого калия. | НДИ МХ-0175-2012 | ФР.1.31.2023.45270
Феррованадий | Фосфор | 0,02-0,07 | Экстракционно-фотометрический метод основан на экстракции фосфора из хлорнокислой среды изобутиловым спиртом в виде желтого фосфорно-молибденового комплекса, который восстанавливают в органической фазе до синего комплекса двухлористым оловом. Экстракт гомогенизируют ацетоном и измеряют оптическую плотность раствора при длине волны 720 нм. Оптимальная концентрация фосфора 3-20 мкг в 50 см³ экстракта. Влияние мышьяка при массовой доле более, чем в два раза превышающей массовую долю фосфора, устраняют отгонкой в виде трихлорида. Влияние титана устраняют добавлением фтористого аммония. | НДИ 01.04.12.09-2004 | -
Феррованадий | Хром | 0,10-0,5 | Фотометрический метод. Основан на окислении дифенилкарбазида хромом (VI) в сернокислой среде и измерении интенсивности красно-фиолетовой окраски образующегося соединения при длине волны 530-550 нм. От основной массы ванадия хром с железом, марганцем, титаном отделяют в виде гидроксидов с последующим отделением хрома от железа и других мешающих элементов осаждением их углекислым натрием. Оптимальная масса хрома 10-40 мкг в 100 см³ раствора. | НДИ 01.04.01-2004 Редакция 2014 | ФР.1.31.2014.18821
Феррованадий | Хром | 0,2-0,5 | Атомно-абсорбционный метод. Основан на измерении поглощения излучения лампы с полым катодом атомами хрома при длине волны 357,9 нм в пламени закись азота–ацетилен с предварительным растворением пробы в серной кислоте. | НДИ МХ-0033-97 Изменение № 1 от 17.01.2005 | ФР.1.31.2024.48838
Феррованадий азотированный | Азот | 2,0-8 | Амперометрический метод. Основан на титровании солей аммония раствором хлорной извести (гипохлорита). Определение проводят на амперометрической установке с двумя платиновыми электродами на фоне бромистого калия и буры (рН 8) при потенциале 0,25 В по току восстановления избыточных ионов гипохлорита. Массовая концентрация азота в титруемом растворе должна быть не менее 50 мкг. Мешающее влияние марганца, железа, ванадия, хрома устраняют окислением марганцовокислым калием с одновременным маскированием пирофосфорнокислым калием при рН раствора, равном 7. | НДИ МХ-0040-97 Изменение № 1 от 17.01.2005 Изменение № 2 от 25.03.09 | ФР.1.31.2024.49879
Ферровольфрам | Медь | 0,05-0,3 | Фотометрический метод. Основан на образовании окрашенного в синий цвет соединения меди (II) с купризоном при рН 8-9 в присутствии лимоннокислого аммония и последующем измерении оптической плотности раствора при длине волны 580-610 нм. | НДИ 01.04.132-2013 | ФР.1.31.2017.28330
Ферровольфрам | Молибден | 0,02-0,10 | Фотометрический метод. Основан на измерении интенсивности окраски комплексного соединения молибдена (V) с унитиолом в солянокислом растворе (0,5 моль/дм³) при длине волны 345-365 нм. Концентрация молибдена 10-25 мкг в 100 см³ раствора. Мешающие определению молибдена элементы отделяют при щелочном сплавлении пробы, вольфрам связывают в комплекс лимонной кислотой, влияние железа (III) устраняют прибавлением аскорбиновой кислоты. | НДИ 01.04.133-2013 | ФР.1.31.2017.28332
Ферровольфрам | Мышьяк | 0,001-0,03 | Фотометрический метод. Основан на реакции восстановления желтой формы мышьяковомолибденового комплекса аскорбиновой кислотой в хлорнокислом растворе (2,5-4 моль/дм³) и измерении интенсивности синей окраски при длине волны 840 нм. Оптимальная концентрация мышьяка 10-60 мкг в 50 см³ раствора. Влияние сопутствующих элементов устраняют соосаждением мышьяка с гидроокисью бериллия в присутствии маскирующего вещества - трилона Б. Затем отделяют мышьяк от фосфора дистилляцией его в виде хлорида мышьяка (III) из солянокислого раствора (6 моль/дм³). | НДИ 01.04.46-2012 | -
Ферровольфрам | Мышьяк | 0,001-0,05 | Спектрометрический атомно-эмиссионный с индуктивно связанной плазмой метод и атомно-абсорбционный метод с генерацией гидридов. Атомно-эмиссионный метод основан на возбуждении спектров индуктивно связанной плазмой и последующим измерении интенсивности излучения спектральных линий определяемых элементов. Рекомендуемая длина волны аналитической линии для мышьяка – 189,0 нм. Атомно-абсорбционный метод с генерацией гидридов основан на выделении паров гидрида мышьяка в процессе взаимодействия элемента с борогидридом натрия с последующей атомизацией мышьяка из полученных соединений в пламени ацетилен-воздух и на измерении поглощения излучения ламп с полым катодом атомами мышьяка при длине волны 193,7 нм. Влияние сопутствующих элементов в обоих методах устраняют соосаждением мышьяка с гидроокисью бериллия в присутствии маскирующего вещества - трилона Б. | НДИ 01.04.130-2013 | ФР.1.31.2017.28331
Ферровольфрам | Олово | 0,001-0,05 | Спектрометрический атомно-эмиссионный с индуктивно связанной плазмой метод и атомно-абсорбционный метод с генерацией гидридов. Атомно-эмиссионный метод основан на возбуждении спектров индуктивно связанной плазмой и последующим измерении интенсивности излучения спектральных линий определяемых элементов. Рекомендуемая длина волны аналитической линии олова – 189,9 нм. Атомно-абсорбционный метод с генерацией гидридов основан на выделении паров гидрида олова в процессе взаимодействия элемента с борогидридом натрия с последующей атомизацией олова из полученных соединений в пламени ацетилен-воздух и на измерении поглощения излучения ламп с полым катодом атомами олова при длине волны 224,7 нм. Влияние сопутствующих элементов в обоих методах устраняют соосаждением олова с гидроокисью бериллия в присутствии маскирующего вещества - трилона Б. | НДИ 01.04.130-2013 | ФР.1.31.2017.28331
Ферровольфрам | Олово | 0,001-0,20 | Инверсионно-вольтамперометрический метод. Основан на предварительном концентрировании олова на ртутно-графитовом электроде при потенциале (- 1,0) В (относительно хлоридсеребряного электрода) с последующей регистрацией поляризационных кривых электрорастворения олова на фоне соляной кислоты с молярной концентрацией 1 моль/дм³. Олово предварительно отделяют от сопутствующих компонентов осаждением на гидроокиси бериллия при рН 8 в присутствии трилона Б. | НДИ МХ-0043-2011 | -
Ферровольфрам | Свинец | 0,0001-0,010 | Инверсионно-вольтамперометрический метод. Основан на предварительном концентрировании свинца на ртутно-пленочном электроде при потенциале (-1,1) В относительно хлоридсеребряного электрода с последующей регистрацией анодной поляризационной кривой на фоне муравьиной кислоты. Свинец отделяют от сопутствующих элементов путем осаждения тиоацетамидом при рН 7,5-8,0 на коллекторе - сернокислой меди. Вольфрам и железо маскируют смесью лимонной и винной кислот. Затем проводят сорбцию свинца из 2 моль/дм³ солянокислого раствора. Свинец десорбируют 0,02 моль/дм³ соляной кислотой. | НДИ МХ-0042-2013 | ФР.1.31.2017.28365
Ферровольфрам | Свинец | 0,001-0,010 | Атомно-эмиссионный с индуктивно связанной плазмой метод. Основан на возбуждении спектра индуктивно связанной плазмой и последующим измерении интенсивности излучения спектральной линии свинца. Рекомендуемая длина волны аналитической линии – 220,35 нм. Свинец отделяют от сопутствующих элементов путем осаждения тиоацетамидом при рН 7,5-8,0 на коллекторе – сернокислой меди. Вольфрам и железо маскируют смесью лимонной и винной кислот. | НДИ 01.04.134-2013 | ФР.1.31.2017.28362
Ферровольфрам | Сурьма | 0,0005-0,010 | Экстракционно-фотометрический метод. Основан на образовании растворимого в толуоле соединения аниона [SbCl6]- с бриллиантовым зеленым в среде серной и соляной кислот с молярной концентрацией 2,5-3,5 моль/дм³. Максимум светопоглощения образующегося соединения находится при длине волны 640 нм. Оптимальная концентрация сурьмы 2-10 мкг в 20 см³ толуола. Сурьму предварительно отделяют от сопутствующих элементов осаждением тио-ацетамидом из раствора соляной кислоты с молярной концентрацией 0,5 моль/дм³ с коллектором двухвалентной ртутью. | НДИ МХ-0036-2012 | ФР.1.31.2014.18823
Ферровольфрам | Сурьма | 0,001-0,05 | Атомно-эмиссионный с индуктивно связанной плазмой метод и атомно-абсорбционный метод с генерацией гидридов. Атомно-эмиссионный метод основан на возбуждении спектра индуктивно связанной плаз-мой и последующим измерении интенсивности излучения спектральной линии сурьмы. Рекомендуемая длина волны аналитической линии 206,83 нм. Атомно-абсорбционный метод с генерацией гидридов основан на выделении паров гидрида сурьмы в процессе взаимодействия с борогидридом натрия с последующей атомизацией сурьмы из полученного соединения в пламени ацетилен-воздух и на измерении по-глощения излучения лампы с полым катодом атомами сурьмы при длине волны 217,6 нм. Сурьму предварительно отделяют от сопутствующих элементов осаждением тиоацетамидом из солянокислого раствора (0,5 моль/дм³) с коллектором - двухвалентной ртутью. | НДИ 01.04.135-2013 | ФР.1.31.2017.28363
Ферровольфрам | Фосфор | 0,01-0,10 | Фотометрический метод. Основан на образовании желтого фосфорномолибденового гетерополикомплекса (ФМК) и последующем измерении оптической плотности раствора синего фосфорномолибденового комплекса. В качестве восстановителей используют: ионы двухвалентного железа в присутствии сернистокислого натрия (λ=680-800 нм), аскорбиновую кислоту в присутствии калия сурьмяновиннокислого (λ=880 нм). Концентрация фосфора в зависимости от применяемого восстановителя следующая: 5-40 мкг/100 см³ – аскорбиновая кислота; 10-80 мкг/100 см³ – сернистокислый натрий. От сопутствующих элементов фосфор отделяют осаждением на гидроокиси бериллия при рН 8-10. | НДИ 01.04.129-2013 | ФР.1.31.2017.27818
Ферромарганец | Железо | 5,0-20,0 | Атомно-эмиссионный с индуктивно связанной плазмой метод. Основан на возбуждении спектра железа индуктивно связанной плазмой и последующим измерении интенсивности излучения. | НДИ 01.04.157-2016 | ФР.1.31.2017.28367
Ферромарганец | Марганец | 60-96 | Титриметрический метод. Основан на титровании марганца трилоном Б при рН 9-10 в присутствии маскирующей смеси, содержащей гидроксиламин солянокислый для поддержания марганца в двухвалентном состоянии, калий-натрий виннокислый для комплексования ионов марганца (II), триэтаноламин гидрохлорид для маскирования ионов железа (III), аммоний фтористый для комплексования кальция. | НДИ 01.04.158-2016 | ФР.1.31.2018.28839
Ферромарганец | Марганец | 65-95 | Потенциометрический метод с весовым титрованием. Метод основан на потенциометрическом титровании марганца (II) раствором марганцевокислого калия в нейтральной среде (при рН ~7) в присутствии комплексообразователя – пирофосфорнокислого натрия. Потенциометрическое титрование производится с использованием автоматического титратора «Титрион», принцип работы которого заключается в управляемом дозировании в анализируемую пробу раствора титранта, расположенного на весах. | НДИ 01.01.02.04.05.06.145-2014 | ФР.1.31.2016.25287
Ферромарганец | Медь | 0,02-1,0 | Фотометрический метод. Основан на образовании окрашенного в синий цвет соединения меди (II) с купризоном при рН 8–9 в присутствии лимоннокислого аммония и последующем измерении оптической плотности раствора при длине волны 580–610 нм. Оптимальная концентрация меди 10–40 мкг в 100 см³ раствора. | НДИ МХ-0024-97 Изменение № 1 от 17.01.2005 | ФР.1.31.2024.48798
Ферромарганец, ферроникель | Железо | 1,5-20,0 | Титриметрический метод. Основан на восстановлении трехвалентного железа раствором двухлористого олова до двухвалентного и титровании последнего раствором двухромовокислого калия в присутствии индикатора – дифениламиносульфоната натрия. В присутствии ионов платины и азотной кислоты, мешающих титрованию, проводят операцию отделения железа аммиаком. | НДИ 01.04.32-2014 Редакция 2016 | ФР.1.31.2018.29494
Ферромолибден | Висмут | 0,0002-0,005 | Атомно-абсорбционный метод с генерацией гидридов. Основан на выделении паров гидридов мышьяка, олова, сурьмы и висмута в процессе взаимодействия соединений соответствующих элементов с борогидридом натрия с последующей атомизацией мышьяка, олова, сурьмы и висмута из полученных соединений в пламени ацетилен-воздух и на измерении поглощения излучения ламп с полым катодом атомами мышьяка, олова, сурьмы и висмута при длинах волн 193,7 нм, 224,7 нм, 217,6 нм и 223,1 нм соответственно. Влияние железа, молибдена, меди и никеля устраняют введением соответствующих количеств элементов в градуировочный график. Атомно-абсорбционный метод определения цинка основан на измерении поглощения излучения спектральной лампы с полым катодом атомами цинка при длине волны 213,9 нм. Для атомизации растворов используют пламя ацетилен-воздух. | НДИ 01.04.115-2011 | ФР.1.31.2022.44496
Ферромолибден | Висмут | 0,0002-0,005 | Метод инверсионной вольтамперометрии и фотометрический метод. Метод инверсионной вольтамперометрии основан на предварительном концентрировании висмута на ртутно-пленочном электроде при потенциале (-1,0) В (относительно хлорсеребряного электрода) с последующей регистрацией анодной поляризационной кривой. Висмут регистрируют на фоне соляной кислоты. Фотометрический метод основан на образовании иодидного комплекса в сернокислой среде (0,4-4 моль/дм³) и измерении оптической плотности раствора при длине волны 380 нм. Концентрация висмута 5-50 мкг в 50 см³ раствора. Висмут предварительно осаждают тиоацетамидом при рН 7,5-8,0 в присутствии лимонной кислоты и солянокислого гидроксиламина (коллектор-медь) с последующей сорбцией на анионите АН-31 из солянокислого раствора (2 моль/дм³). Висмут десорбируют раствором азотной кислоты 1 моль/дм³. | НДИ 01.04.121-2011 | ФР.1.31.2022.44497
Ферромолибден | Вольфрам | 0,01-0,10 | Экстракционно-фотометрический метод. Основан на образовании ионного ассоциата роданидного комплекса вольфрама (V) с цетилтриметиламмонием (ЦТА), экстракции его хлороформом и последующем измерении оптической плотности экстракта при длине волны 400-410 нм. Концентрация вольфрама 10-100 мкг в 25 см³ экстракта. Оптимальная кислотность водной фазы 8 моль/дм³ по соляной кислоте. Влияние железа и молибдена устраняется введением в раствор восстановителей – треххлористого титана и хлористого олова. | НДИ 01.04.69-2011 | ФР.1.31.2022.44493
Ферромолибден | Молибден | 50-80 | Гравиметрический метод. Метод основан на осаждении молибдена в уксуснокислом растворе в виде молибденовокислого свинца после предварительного отделения железа и других мешающих компонентов гидроксидом натрия. В осадке молибденовокислого свинца устанавливают массовую долю осажденного вольфрамовокислого свинца и вносят соответствующую поправку. | НДИ 01.04.68-2011 | ФР.1.31.2022.44492
Ферромолибден | Мышьяк | 0,005-0,05 | Атомно-абсорбционный метод с генерацией гидридов. Основан на выделении паров гидридов мышьяка, олова, сурьмы и висмута в процессе взаимодействия соединений соответствующих элементов с борогидридом натрия с последующей атомизацией мышьяка, олова, сурьмы и висмута из полученных соединений в пламени ацетилен-воздух и на измерении поглощения излучения ламп с полым катодом атомами мышьяка, олова, сурьмы и висмута при длинах волн 193,7 нм, 224,7 нм, 217,6 нм и 223,1 нм соответственно. Влияние железа, молибдена, меди и никеля устраняют введением соответствующих количеств элементов в градуировочный график. Атомно-абсорбционный метод определения цинка основан на измерении поглощения излучения спектральной лампы с полым катодом атомами цинка при длине волны 213,9 нм. Для атомизации растворов используют пламя ацетилен-воздух. | НДИ 01.04.115-2011 | ФР.1.31.2022.44496
Ферромолибден | Мышьяк | 0,01-0,05 | Фотометрический метод. Основан на реакции восстановления желтой формы мышьяковомолибденового комплекса аскорбиновой кислотой в хлорнокислом растворе и измерении оптической плотности раствора синего мышьяковомолибденового комплекса при λ = 840 нм. Масса мышьяка 10-50 мкг в 50 см³ раствора. Мышьяк предварительно отделяют дистилляцией в виде хлорида мышьяка (III) из солянокислого раствора в присутствии сернокислого гидразина и бромистого калия. | НДИ 01.04.71-2011 | ФР.1.31.2023.45242
Ферромолибден | Олово | 0,001-0,05 | Атомно-абсорбционный метод с генерацией гидридов. Основан на выделении паров гидридов мышьяка, олова, сурьмы и висмута в процессе взаимодействия соединений соответствующих элементов с борогидридом натрия с последующей атомизацией мышьяка, олова, сурьмы и висмута из полученных соединений в пламени ацетилен-воздух и на измерении поглощения излучения ламп с полым катодом атомами мышьяка, олова, сурьмы и висмута при длинах волн 193,7 нм, 224,7 нм, 217,6 нм и 223,1 нм соответственно. Влияние железа, молибдена, меди и никеля устраняют введением соответствующих количеств элементов в градуировочный график. Атомно-абсорбционный метод определения цинка основан на измерении поглощения излучения спектральной лампы с полым катодом атомами цинка при длине волны 213,9 нм. Для атомизации растворов используют пламя ацетилен-воздух. | НДИ 01.04.115-2011 | ФР.1.31.2022.44496
Ферромолибден | Олово | 0,002-0,05 | Инверсионно-вольтамперометрический метод и фотометрический. Основан на предварительном концентрировании олова на ртутно-графитовом электроде при потенциале (-1,0) В (относительно хлорсеребряного электрода) с последующей регистрацией поляризационных кривых электрорастворения олова на фоне соляной кислоты с концентрацией 1 моль/дм³. Оптимальная концентрация олова 1-5 мкг в 10 см³ раствора. Фотометрический метод основан на измерении оптической плотности раствора комплексного соединения олова с п-нитрофенилфлуороном при длине волны 530 нм. Оптимальная концентрация олова 2-10 мкг в 50 см³ раствора. Влияние сопутствующих элементов устраняют осаждением олова на гидроксиде бериллия при рН 8 в присутствии трилона Б. | НДИ 01.04.112-2011 | ФР.1.31.2022.44495
Ферромолибден | Свинец | 0,002-0,010 | Метод инверсионной вольтамперометрии. Основан на предварительном концентрировании свинца на ртутно-пленочном электроде при потенциале (-1,1) В (относительно хлорсеребряного электрода) с последующей регистрацией анодной поляризационной кривой. Свинец регистрируют на фоне муравьиной кислоты. Свинец предварительно осаждают тиоацетамидом при рН 7,5-8,0 в присутствии лимонной кислоты и солянокислого гидроксиламина (коллектор-медь) с последующей сорбцией на анионите АН-31 из солянокислого раствора (2 моль/дм³). Свинец десорбируют раствором соляной кислоты 0,02 моль/дм³. | НДИ 01.04.121-2011 | ФР.1.31.2022.44497
Ферромолибден | Сурьма | 0,002-0,10 | Атомно-абсорбционный метод с генерацией гидридов. Основан на выделении паров гидридов мышьяка, олова, сурьмы и висмута в процессе взаимодействия соединений соответствующих элементов с борогидридом натрия с последующей атомизацией мышьяка, олова, сурьмы и висмута из полученных соединений в пламени ацетилен-воздух и на измерении поглощения излучения ламп с полым катодом атомами мышьяка, олова, сурьмы и висмута при длинах волн 193,7 нм, 224,7 нм, 217,6 нм и 223,1 нм соответственно. Влияние железа, молибдена, меди и никеля устраняют введением соответствующих количеств элементов в градуировочный график. Атомно-абсорбционный метод определения цинка основан на измерении поглощения излучения спектральной лампы с полым катодом атомами цинка при длине волны 213,9 нм. Для атомизации растворов используют пламя ацетилен-воздух. | НДИ 01.04.115-2011 | ФР.1.31.2022.44496
Ферромолибден | Сурьма | 0,05-0,10 | Экстракционно-фотометрический метод. Основан на реакции взаимодействия аниона сурьмы [SbCl6]- c бриллиантовым зеленым в среде серной и соляной кислот с молярной концентрацией эквивалента 2,5-3,5 моль/дм³ с образованием растворимого в толуоле соединения с максимумом светопоглощения при длине волны 640 нм. Оптимальная концентрация сурьмы 5-10 мкг в 20 см³ толуола. Влияние меди учитывают введением в стандартный раствор. | НДИ МХ-0244-99 Изменение № 1 от 17.01.2005 | ФР.1.31.2008.04796
Ферромолибден | Фосфор | 0,02-0,10 | Фотометрический метод. Фотометрический метод основан на образовании желтого фосфорномолибденового гетерополикомплекса, его восстановлении и последующем измерении оптической плотности раствора синего фосфорномолибденового комплекса. В качестве восстановителей используют: ионы двухвалентного железа в присутствии сернистокислого натрия (λ = 680-800 нм), тиомочевину в присутствии ионов меди (λ = 700-850 нм), аскорбиновую кислоту в присутствии калия сурьмяновиннокислого (λ = 880 нм). От сопутствующих элементов фосфор отделяют осаждением на гидроксиде бериллия при рН 8-10. Мышьяк, мешающий определению при соотношении к фосфору 2:1 и более, отгоняют в виде бромида. | НДИ 01.04.72-2011 | ФР.1.31.2022.44494
Ферромолибден | Цинк | 0,002-0,010 | Атомно-абсорбционный метод с генерацией гидридов. Основан на выделении паров гидридов мышьяка, олова, сурьмы и висмута в процессе взаимодействия соединений соответствующих элементов с борогидридом натрия с последующей атомизацией мышьяка, олова, сурьмы и висмута из полученных соединений в пламени ацетилен-воздух и на измерении поглощения излучения ламп с полым катодом атомами мышьяка, олова, сурьмы и висмута при длинах волн 193,7 нм, 224,7 нм, 217,6 нм и 223,1 нм соответственно. Влияние железа, молибдена, меди и никеля устраняют введением соответствующих количеств элементов в градуировочный график. Атомно-абсорбционный метод определения цинка основан на измерении поглощения излучения спектральной лампы с полым катодом атомами цинка при длине волны 213,9 нм. Для атомизации растворов используют пламя ацетилен-воздух. | НДИ 01.04.115-2011 | ФР.1.31.2022.44496
Ферромолибден | Цинк | 0,002-0,010 | Метод инверсионной вольтамперометрии. Основан на предварительном концентрировании цинка на ртутно-пленочном электроде при потенциале (-1,5) В (относительно хлорсеребряного электрода) с последующей регистрацией анодной поляризационной кривой. Цинк регистрируют на фоне муравьиной кислоты. Цинк предварительно осаждают тиоацетамидом при рН 7,5-8,0 в присутствии лимонной кислоты и солянокислого гидроксиламина (коллектор-медь) с последующей сорбцией на анионите АН-31 из солянокислого раствора (2 моль/дм³). Цинк десорбируют раствором соляной кислоты 0,65 моль/дм³. | НДИ 01.04.121-2011 | ФР.1.31.2022.44497
Ферроникель | Кобальт | 1,5-3,0 | Фотометрический метод. Основан на образовании окрашенного внутрикомплексного соединения трехвалентного кобальта с нитрозо–P–солью в уксуснокислом растворе (рН 4–6) и измерении оптической плотности раствора при длине волны 520–530 нм. Оптимальная концентрация кобальта при образовании окрашенного соединения составляет 10–150 мкг в 100 см³ раствора. Влияние железа, никеля, меди устраняют кипячением раствора с азотной кислотой после прибавления нитрозо-Р-соли. Вольфрам отделяют кислотным гидролизом. | НДИ МХ-0187-99 Изменение № 1 от 17.01.2005 | ФР.1.31.2025.51162
Ферроникель | Медь | 0,10-1,0 | Фотометрический метод. Основан на образовании комплексного соединения ионов меди с диэтилдитиокарбаматом натрия, стабилизируемого желатином, и последующим измерением оптической плотно-сти раствора на спектрофотометре при длине волны 440 нм или на фотоэлектроколориметре в интервале длин волн от 440 до 490 нм. Реакцию проводят в аммиачной среде при рН 8-9, оптимальное количество меди в 100 см³ раствора составляет от 30 до 150 мкг. От ионов железа, хрома, никеля, молибдена, марганца, алюминия, мешающих определению, медь предварительно отделяют осаждением в виде сульфида серноватистокислым натрием. | НДИ МХ-0152-2020 | ФР.1.31.2021.39953
Ферроникель | Медь | 0,2-1,0 | Фотометрический метод. Основан на образовании аммиачного комплекса меди и измерении интенсивности его окраски при длине волны 675 нм. Масса меди 10-25 мг в 250 см³ раствора. Для отделения от мешающих элементов медь предварительно осаждают в виде сульфида раствором серноватистокислого натрия. Вольфрам отделяют в виде вольфрамовой кислоты. | НДИ МХ-0259-2013 | ФР.1.31.2016.22277
Ферроникель | Мышьяк | 0,02-0,10 | Фотометрический метод. Основан на реакции восстановления желтой формы мышьяково-молибденового комплекса аскорбиновой кислотой в хлорнокислом растворе и измерении оптической плотности раствора синего мышьяковомолибденового комплекса при λ = 840 нм. Оптимальная концентрация мышьяка 2-50 мкг в 50 см³ раствора. Мышьяк предварительно отделяют дистилляцией в виде хлорида мышьяка (III) из солянокислого раствора в присутствии сернокислого гидразина и бромистого калия. | НДИ 01.01.02.04.33-2005 Редакция 2014 | ФР.1.31.2016.22274
Ферроникель | Мышьяк | 0,02-0,10 | Фотометрический метод. Основан на измерении интенсивности синей окраски комплексного соединения мышьяка (V) с молибденовокислым аммонием, восстановленного сернокислым гидразином, при длине волны 840 нм. Оптимальная концентрация мышьяка 10 – 40 мкг в 50 см³ раствора. Для концентрирования мышьяка и отделения его от сопутствующих элементов проводят осаждение элементного мышьяка (восстановитель – хлористое олово) с последующим растворением в иоде. | НДИ 01.01.02.04.34-2005 | -
Ферроникель | Никель | 85-95 | Титриметрический метод. Основан на титровании никеля трилоном Б в аммиачной среде в присутствии индикатора – мурексида. От мешающих элементов никель отделяют осаждением в виде диметилглиоксимата никеля. В присутствии кобальта и хрома (более 10 %) никель осаждают после предварительного окисления кобальта (II) до кобальта (III) и хрома (III) до хрома (VI) надсернокислым аммонием в аммиачной и сернокислой среде соответственно. Масса никеля в растворе при осаждении должна быть 0,015-0,03 г. Большие количества меди отделяют осаждением раствором тиоацетамида. | НДИ 01.01.02.03.04.23-2005 Редакция 2014 Изменение № 1 от 25.09.2024 Изменение № 2 от 16.12.2024 Изменение № 3 от 26.01.2026 | ФР.1.31.2015.19475
Ферроникель | Никель | 85-95 | Гравиметрический метод. Основан на осаждении никеля диметилглиоксимом в аммиачной среде (рН 8-9). Железо, хром, марганец и другие мешающие элементы связывают в лимоннокислые комплексы. В присутствии кобальта и хрома (более 10 %) никель осаждают после предварительного окисления кобальта (II) до кобальта (III) и хрома (III) до хрома (VI) надсернокислым аммонием в аммиачной и сернокислой среде соответственно. Большие количества меди отделяют осаждением раствором тиоацетамида. Масса никеля в растворе при осаждении должна быть от 0,015 до 0,03 г. | НДИ 01.01.03.04.22-2005 Редакция 2014 | ФР.1.31.2015.21541
Феррониобий | Алюминий | 0,2-0,5 | Титриметрический метод. Основан на образовании комплексного соединения алюминия с трилоном Б в кислой среде и последующем титровании избытка трилона Б раствором цинка уксуснокислого в присутствии индикатора - ксиленолового оранжевого (pH 5,5–5,8). Для повышения селективности метода используется второй способ титрования, основанный на разрушении комплексного соединения алюминия с трилоном Б фторидом натрия и титровании выделившегося трилона Б раствором цинка уксуснокислого в присутствии индикатора ксиленолового оранжевого. | НДИ МХ-0314-02 Изменение № 1 от 17.01.2005 | ФР.1.31.2008.04787
Феррониобий | Железо | 30-40 | Титриметрический метод. Основан на восстановлении железа (III) до железа (II) двухлористым оловом и титровании железа (II) раствором двухромовокислого калия в присутствии индикатора дифениламиносульфоната натрия. Мешающее влияние ниобия устраняют связыванием его в комплекс сернокислым аммонием. | НДИ МХ-0026-97 Изменение № 1 от 17.01.2005 | ФР.1.31.2024.47971
Феррониобий | Кобальт | 0,01-0,02 | Фотометрический метод. Основан на образовании окрашенного в красный цвет внутрикомплексного соединения трехвалентного кобальта с нитрозо-P-солью в уксуснокислой среде (рН 5–8) и измерении оптической плотности раствора при длине волны 500-540 нм. Оптимальная концентрация кобальта 10–50 мкг в 100 см³ раствора. Ниобий и тантал отделяют осаждением таннином или кислотным гидролизом при выпаривании с хлорной кислотой. Влияние железа устраняют кипячением с азотной кислотой. | НДИ МХ-0246-99 Изменение № 1 от 17.01.2005 | ФР.1.31.2008.04794
Феррониобий | Кобальт | 0,01-0,02 | Атомно-абсорбционный метод. Основан на измерении излучения ламп с полым катодом после абсорбции этого излучения раствором пробы, атомизированным в пламени ацетилен-воздух. Абсорбцию кобальта измеряют при длине волны 240,7 нм. | НДИ МХ-0247-99 Изменение № 1 от 17.01.2005 | ФР.1.31.2008.04793
Феррониобий | Мышьяк | 0,002-0,005 | Фотометрический метод. Основан на образовании в среде хлорной кислоты с молярной концентрацией 2,5-4 моль/дм³ мышьяковомолибденового комплекса, восстановленого аскорбиновой кислотой до синей формы и измерении оптической плотности раствора при длине волны 840 нм. Оптимальная концентрация мышьяка 4-100 мкг в 50 см³ раствора. Мышьяк предварительно отделяют дистилляцией в виде хлорида мышьяка (III) из раствора соляной кислоты с молярной концентрацией 6 моль/дм³ при температуре 105-110 °C в присутствии сернокислого гидразина и бромистого калия. | НДИ МХ-0242-2012 | -
Феррониобий | Олово | 0,001-0,02 | Инверсионно-вольтамперометрический метод. Основан на предварительном концентрировании олова на ртутно-графитовом электроде при потенциале (- 1,0) В (относительно хлоридсеребряного электрода) с последующей регистрацией поляризационных кривых электрорастворения олова на фоне 1 М соляной кислоты. Олово предварительно отделяют от сопутствующих компонентов отгонкой в виде тетрабромида. | НДИ 01.04.114-2011 | -
Феррониобий | Олово | 0,001-0,020 | Фотометрический метод. Основан на измерении оптической плотности раствора комплексного соединения олова с п-нитрофенилфлуороном при длине волны 530 нм. Оптимальная концентрация олова 2-25 мкг в 50 см³ раствора. Олово предварительно отделяют путем отгонки его в виде тетрабромида. | НДИ МХ-0313-2012 | ФР.1.31.2017.27148
Феррониобий | Титан | 0,02-0,10 | Фотометрический метод. Основан на образовании комплексного соединения титана (IV) с диантипирилметаном в 0,5-4 М солянокислой среде. Оптимальная концентрация титана 5-50 мкг в 100 см³ раствора. Влияние ниобия устраняют комплексованием винной кислотой и измерением оптической плотности при длине волны 420-450 нм. | НДИ МХ-0245-99 Изменение № 1 от 17.01.2005 | ФР.1.31.2008.04795
Феррониобий | Фосфор | 0,05-0,20 | Фотометрический и экстракционно-фотометрический методы. Фотометрический метод основан на образовании желтого фосфорномолибденового комплекса, его восстановлении в солянокислой среде тиомочевиной в присутствии сернокислой меди. Оптическую плотность раствора измеряют при длине волны 700-850 нм. Оптимальная концентрация фосфора 10-60 мкг в 100 см³ раствора. Основную часть ниобия отделяют сплавлением пробы со смесью углекислого натрия и перекиси натрия и последующим выщелачиванием раствором хлористого натрия. Экстракционно-фотометрический метод основан на образовании желтого фосфорномолибденового комплекса, его экстракции с последующим восстановлением в органической фазе двухлористым оловом и измерении оптической плотности экстракта при длинах волн 615 или 720 нм. Оптимальная концентрация фосфора 1–20 мкг в 50 см³ экстракта. Влияние циркония и титана при их содержании до 2,5 % и оставшегося количества ниобия устраняют добавлением фтористого аммония. Мышьяк в количествах, присутствующих в феррониобии, определению не мешает. | НДИ МХ-0243-99 Изменение № 1 от 17.01.2005 | ФР.1.31.2008.04797
Феррониобий | Цинк, Свинец, Висмут | 0,005-0,010 | Метод инверсионной вольтамперометрии и фотометрический метод. Метод инверсионной вольтамперометрии основан на предварительном концентрировании цинка, свинца и висмута на ртутно-пленочном электроде при потенциале (-1,5)В, (-1,1)В и (-1,0)В, соответственно, (относительно хлоридсеребряного электрода) с последующей регистрацией анодной поляризационной кривой. Цинк и свинец регистрируют на фоне муравьиной кислоты, висмут - на фоне соляной кислоты. Фотометрический метод определения висмута основан на образовании иодидного комплекса в сернокислой среде (0,4-4 моль/дм³) и измерении оптической плотности раствора при длине волны 380 нм. Концентрация висмута 5-50 мкг в 50 см³ раствора. Цинк, свинец, висмут предварительно осаждают тиоацетамидом при рН 7,5-8,0 в присутствии лимонной кислоты и щавелевой кислот (коллектор-медь) с последующей сорбцией на анионите АН-31 из солянокислого раствора (2 моль/дм³). Цинк десорбируют раствором соляной кислоты 0,65 моль/дм³, свинец - раствором соляной кислоты 0,02 моль/дм³, висмут - раствором азотной кислоты 1 моль/дм³. | НДИ 01.04.120-2011 | -
Ферросиликомарганец | Алюминий | 0,05-0,10 | Метод атомно-эмиссионного анализа с индуктивно связанной плазмой. Основан на возбуждении спектра индуктивно связанной плазмой и последующим измерении интенсивности излучения определяемых элементов. | НДИ 01.04.154-2022 | ФР.1.31.2022.43393
Ферросиликомарганец | Бор | 0,005-0,015 | Метод атомно-эмиссионного анализа с индуктивно связанной плазмой. Основан на возбуждении спектра индуктивно связанной плазмой и последующим измерении интенсивности излучения определяемых элементов. | НДИ 01.04.154-2022 | ФР.1.31.2022.43393
Ферросиликомарганец | Кальций | 0,10-0,25 | Метод атомно-эмиссионного анализа с индуктивно связанной плазмой. Основан на возбуждении спектра индуктивно связанной плазмой и последующим измерении интенсивности излучения определяемых элементов. | НДИ 01.04.154-2022 | ФР.1.31.2022.43393
Ферросиликомарганец | Марганец | 50-80 | Потенциометрический метод с весовым титрованием. Метод основан на потенциометрическом титровании марганца (II) раствором марганцевокислого калия в нейтральной среде (при рН ~7) в присутствии комплексообразователя – пирофосфорнокислого натрия. Потенциометрическое титрование производится с использованием автоматического титратора «Титрион», принцип работы которого заключается в управляемом дозировании в анализируемую пробу раствора титранта, расположенного на весах. | НДИ 01.01.02.04.05.06.145-2014 | ФР.1.31.2016.25287
Ферросиликомарганец | Марганец | 50-80 | Титриметрический метод. Основан на титровании марганца трилоном Б при рН 9-10 в присутствии маскирующей смеси, содержащей гидроксиламин солянокислый для поддержания марганца в двухвалентном состоянии, калий-натрий виннокислый для комплексования ионов марганца (II), триэтаноламин гидрохлорид для маскирования ионов железа (III), аммоний фтористый для комплексования кальция. | НДИ 01.04.158-2016 | ФР.1.31.2018.28839
Ферросиликомарганец | Титан | 0,10-0,20 | Метод атомно-эмиссионного анализа с индуктивно связанной плазмой. Основан на возбуждении спектра индуктивно связанной плазмой и последующим измерении интенсивности излучения определяемых элементов. | НДИ 01.04.154-2022 | ФР.1.31.2022.43393
Ферросиликохром | Алюминий | 0,5-1,0 | Фотометрический метод. Определение массовой доли общего алюминия проводят одним из указанных ниже методов после предварительной отгонки хрома и отделения железа гидроксидом натрия. Фотометрический метод с хромазуролом С основан на образовании комплексного соединения алюминия с хромазуролом С в присутствии поливинилового спирта в ацетатном буферном растворе с рН 5,8–6,7 и последующем измерении интенсивности окраски раствора при длине волны 620 нм. Оптимальная концентрация алюминия 5–20 мкг в 100 см³ раствора. Фотометрический метод с алюминоном основан на образовании комплексного соединения алюминия с алюминоном в ацетатном буферном растворе с рН 4,5–4,6 и последующем измерении интенсивности окраски раствора при длине волны 530 нм. Оптимальная концентрация алюминия 10–50 мкг в 100 см³ раствора. | НДИ МХ-0068-97 Изменение № 1 от 17.01.2005 | ФР.1.31.2024.49189
Ферросиликохром | Хром | 25-60 | Амперометрический и потенциометрический методы с весовым титрованием. Метод основан на потенциометрическом титровании хрома (VI) раствором соли Мора или амперометрическом титровании избытка соли Мора калием марганцовокислым. Потенциометрическое и амперометрическое титрование производится с использованием автоматического титратора «Титрион», принцип работы которого заключается в управляемом дозировании в анализируемую пробу раствора титранта, расположенного на весах. | НДИ 01.01.02.03.04.05.06.136-2013 Редакция 2019 | ФР.1.31.2020.37343
Ферросиликохром | Хром | 25-60 | Титриметрический метод. Основан на окислении хрома (III) до хрома (VI) надсернокислым аммонием в сернокислой среде в присутствии азотнокислого серебра в качестве катализатора или калием марганцовокислым с последующим восстановлением хрома (VI) раствором соли Мора. Избыток соли Мора оттитровывают раствором марганцовокислого калия, конечную точку титрования устанавливают амперометрически при потенциале + 1,1 В с двумя платиновыми электродами или визуально. При установлении конечной точки титрования потенциометрическим методом с индикаторным платиновым электродом и вольфрамовым электродом сравнения сумму хрома (VI) и ванадия (V) титруют раствором соли Мора. Восстановленный ванадий (IV) окисляют марганцовокислым калием, избыток последнего восстанавливают азотистокислым натрием и титруют ванадий (V) раствором соли Мора. По разности между первым и вторым титрованием определяют массовую долю хрома. | НДИ МХ-0150-2024 | ФР.1.31.2024.49173
Ферросиликоцирконий | Титан | 0,10-0,4 | Фотометрический метод. Основан на образовании комплексного соединения титана (IV) с диантипирил-метаном в 0,5–4 моль/дм³ соляной кислоте и последующем измерении опти-ческой плотности раствора при длине волны 380–390 нм. Оптимальная концентрация титана 20–100 мкг в 100 см³ раствора. Ионы железа (III), мешающие определению титана, предварительно восстанавливают аскорбиновой кислотой. | НДИ МХ-0058-97 Изменение № 1 от 17.01.2005 | ФР.1.31.2024.49148
Ферросиликоцирконий | Фосфор | 0,02-0,20 | Экстракционно-фотометрический метод. Основан на экстракции фосфора из хлорнокислой среды изобутиловым спиртом в виде фосфорномолибденового комплекса, который восстанавливают в органической фазе до синего комплекса хлористым оловом. Экстракт гомогенизируют ацетоном. Оптическую плотность раствора измеряют в области длин воле 720–750 нм. Оптимальная концентрация фосфора 2–50 мкг в 50 см³ экстракта. | НДИ МХ-0178-99 Изменение № 1 от 17.01.2005 | ФР.1.31.2007.04082
Ферросилиций | Медь | 0,05-0,10 | Атомно-абсорбционный метод. Основан на измерении атомного поглощения меди в пламени воздух–ацетилен при длине волны 324,8 нм. Кремний отделяют отгонкой в виде SiF4. | НДИ МХ-0032-97 Изменение № 1 от 17.01.2005 | ФР.1.31.2024.48805
Ферросилиций | Медь | 0,05-0,10 | Фотометрический метод. Основан на образовании окрашенного комплексного соединения ионов меди (I) с 2,2'-бицинхониновой кислотой при рН 6–8 в присутствии лимоннокислого аммония и последующем измерении оптической плотности раствора при длине волны 560 нм. Оптимальная концентрация меди 50–100 мкг в 50 см³ раствора. | НДИ МХ-0228-99 Изменение № 1 от 17.01.2005 | ФР.1.31.2008.04555
Ферросилиций | Никель | 0,02-0,10 | Фотометрический метод. Основан на образовании окрашенного комплексного соединения никеля с диметилглиоксимом в щелочной среде в присутствии окислителя – надсерно-кислого аммония и измерении оптической плотности раствора при длине волны 440–470 нм. Оптимальная концентрация никеля 10–50 мкг в 100 см³ раствора. Влияние мешающих элементов устраняют переведением их в виннокислые комплексы. Влияние кобальта при отношении никеля к кобальту от 1:1 до 1:15 учитывают введением в стандартный раствор соответствующих количеств кобальта. Восьмикратный избыток марганца не мешает определению. | НДИ МХ-0030-97 Изменение № 1 от 17.01.2005 | ФР.1.31.2024.48803
Ферросилиций | Хром | 0,02-0,4 | Фотометрический метод. Основан на окислении дифенилкарбазида хромом (VI) в сернокислой среде и измерении оптической плотности красно-фиолетовой окраски раствора образующегося соединения при длине волны (530-550) нм. Оптимальная концентрация хрома от 5 до 50 мкг в 100 см³ раствора. Железо, никель, марганец и другие элементы, мешающие определению, отделяют осаждением углекислым натрием. | НДИ МХ-0124-2024 | ФР.1.31.2024.49712
Ферросилиций | Цинк | 0,001-0,002 | Атомно-абсорбционный метод. Основан на измерении поглощения излучения лампы с полым катодом атомами цинка при длине волны 213,9 нм в пламени ацетилен-воздух. Кремний отделяют отгонкой в виде SiF4. | НДИ МХ-0034-2012 | ФР.1.31.2014.18822
Ферросилиций азотированный | Азот | 20-30 | Восстановительное плавление в токе инертного газа. Метод измерений основан на плавлении анализируемой пробы в графитовом тигле в токе инертного газа (гелия) в импульсной печи, экстрагировании содержащегося в нем азота в молекулярной форме и последующем определении массовой доли азота по изменению теплопроводности газовой смеси. | НДИ 01.04.193-2023 | -
Ферросилиций азотированный | Железо | 10-25 | Титриметрический метод. Титриметрический бихроматный метод основан на восстановлении трехвалентного железа до двухвалентного раствором двухлористого олова и титровании последнего раствором двухромовокислого калия в присутствии индикатора дифениламинсульфоната натрия. | НДИ 01.04.195-2026 | -
Ферросилиций, ферросилиций азотированный | Алюминий | 0,05-1,5 | Фотометрический метод. Основан на образовании комплексного соединения алюминия с алюминоном в соляно-ацетатном буферном растворе при рН (4,5-4,6) и измерении оптической плотности раствора при длине волны 530 нм. Оптимальная концентрация алюминия от 5 до 50 мкг в 100 см³. Влияние железа, титана, хрома устраняют отделением гидроокисью натрия в присутствии борной кислоты, уменьшающей адсорбцию алюминия осадком гидроокисей. При определении алюминия в присутствии ванадия (IV) (в присутствии аскорбиновой кислоты) его влияние компенсируют введением в раствор сравнения. При определении алюминия в присутствии ванадия (V) для стабилизации ванадия (V) определение проводят в присутствии пероксида водорода. | НДИ МХ-0144-2023 | ФР.1.31.2023.47240
Ферросилиций, ферросилиций азотированный | Алюминий | 0,5-1,5 | Атомно-эмиссионный с индуктивно связанной плазмой метод. Метод измерений основан на возбуждении спектра индуктивно связанной плазмой и последующим измерении интенсивности излучения определяемых элементов. Для компенсации матричных влияний пробы определение элементов можно проводить с использованием линий внутреннего стандарта – кадмия. Связь интенсивности линии с концентрацией элемента в растворе устанавливают с помощью градуировочной характеристики. | НДИ 01.04.194-2023 | -
Ферросилиций, ферросилиций азотированный | Железо | 10,0-20,0 | Атомно-эмиссионный с индуктивно связанной плазмой метод. Метод измерений основан на возбуждении спектра индуктивно связанной плазмой и последующим измерении интенсивности излучения определяемых элементов. Для компенсации матричных влияний пробы определение элементов можно проводить с использованием линий внутреннего стандарта – кадмия. Связь интенсивности линии с концентрацией элемента в растворе устанавливают с помощью градуировочной характеристики. | НДИ 01.04.194-2023 | -
Ферросилиций, ферросилиций азотированный | Кремний | 20-80 | Гравиметрический метод. Основан на выделении кремниевой кислоты в нерастворимой форме путем обезвоживания выпариванием раствора до паров хлорной кислоты. Прокаленный осадок двуокиси кремния обрабатывают фтористоводородной и серной кислотами для учета примесей. | НДИ 01.04.182-2019 Изменение № 1 от 16.03.2023 | ФР.1.31.2019.35401
Ферросилиций, ферросилиций азотированный | Титан | 0,05-0,5 | Фотометрический метод. Основан на образовании окрашенного в желтый цвет устойчивого комплексного соединения титана (IV) с диантипирилметаном в соляной кислоте с молярной концентрацией от 0,5 до 4 моль/дм³ и измерении оптической плотности раствора при длине волны (380-390) нм. Оптимальная масса титана от 20 до 120 мкг в 100 см³ раствора. Влияние железа (III) устраняют восстановлением аскорбиновой кислотой. | НДИ МХ-0125-2023 | ФР.1.31.2023.45937
Ферросилиций, ферросилиций азотированный | Титан | 0,2-0,5 | Атомно-эмиссионный с индуктивно связанной плазмой метод. Метод измерений основан на возбуждении спектра индуктивно связанной плазмой и последующим измерении интенсивности излучения определяемых элементов. Для компенсации матричных влияний пробы определение элементов можно проводить с использованием линий внутреннего стандарта – кадмия. Связь интенсивности линии с концентрацией элемента в растворе устанавливают с помощью градуировочной характеристики. | НДИ 01.04.194-2023 | -
Ферросплавы | Азот | 0,05-8 | Амперометрический метод. Основан на титровании солей аммония раствором хлорной извести (гипохлорита). Определение проводят на амперометрической установке с двумя платиновыми электродами на фоне бромистого калия и буры (рН 8) при потенциале 0,25 В по току восстановления избыточных ионов гипохлорита. Массовая концентрация азота в титруемом растворе должна быть не менее 50 мкг. Мешающее влияние марганца, железа, ванадия, хрома устраняют окислением марганцовокислым калием с одновременным маскированием пирофосфорнокислым калием при рН раствора, равном 7. | НДИ МХ-0040-97 Изменение № 1 от 17.01.2005 Изменение № 2 от 25.03.09 | ФР.1.31.2024.49879
Ферросплавы | Кислород | 4-6 | Инфракрасно-абсорбционный метод (восстановительное плавление в токе инертного газа). Метод определения кислорода основан на плавлении анализируемой пробы в графитовом тигле в токе инертного газа (гелия) в импульсной печи. Выделившийся кислород, реагируя с углеродом тигля, образует оксид углерода (II), который потоком инертного газа переносится в газовый тракт, преобразуется в оксид углерода (IV) и затем поступает в ячейку с инфракрасным излучением. Газовая смесь поглощает энергию определённой длины волны ИК-спектра. Степень поглощения зависит от концентрации газа. Пучок ИК-излучения проходит через фильтр, попадает на ИК-детектор, который выдает электрический сигнал, пропорциональный интенсивности излучения пучка. | НДИ 01.04.199-2025 | ФР.1.31.2025.52818
Ферросплавы (в т.ч. ферросилиций азотированный, модификаторы), хром металлический (в т.ч. хром азотированный), марганец металлический, марганец металлический азотированный | Углерод | 0,002-10,0 | Инфракрасно-абсорбционный и кулонометрический методы. Инфракрасно-абсорбционный метод основан на сжигании навески пробы в токе кислорода в присутствии плавня в индукционной печи (~1700 °C) или в устройстве сжигания (1300-1400 °C) и определении количества углерода путем измерения поглощенного инфракрасного излучения образовавшейся двуокисью углерода. Кулонометрический метод основан на сжигании навески пробы в токе кислорода в присутствии плавня при температуре 1300-1400 °C, поглощении образовавшейся двуокиси углерода поглотительным раствором с определенным начальным значением рН и последующем измерении (на установке для кулонометрического титрования) количества электричества, затраченного на восстановление исходного значения рН, которое пропорционально массовой доле углерода в навеске пробы. | НДИ 01.04.08.28-2005 Редакция 2018 Изменение № 1 от 17.04.2023 Изменение № 2 от 13.11.2024 Изменение № 3 от 04.12.2025 | ФР.1.31.2019.33284
Ферросплавы, марганец металлический | Сера | 0,001-0,02 | Фотометрический метод. Основан на реакции образования метиленового голубого при взаимодействии сульфид-иона с диметилпарафенилендиамином в присутствии железа (III) и измерении интенсивности окраски раствора при длине волны 670 нм. Оптимальный интервал концентрации серы 4–20 мкг в 50 см³ раствора. Серу предварительно отделяют дистилляцией в виде сероводорода, используя в качестве восстановителя смесь иодистоводородной кислоты и гипофосфита натрия, а в качестве поглотителя – водную суспензию гидроокиси кадмия. | НДИ МХ-0084-97 Изменение № 1 от 17.01.2005 | ФР.1.31.2024.49880
Ферросплавы, хром и марганец металлические, марганец металлический азотированный, хром азотированный | Сера | 0,001-0,60 | ИК-абсорбционный метод. Основан на сжигании навески пробы в токе кислорода в присутствии плавня в индукционной (~1700 °C) или трубчатой (1325-1375 °C) печи и определении количества серы путем измерения поглощенного инфракрасного излучения образовавшимся оксидом серы. | НДИ 01.04.39-2013 Изменение № 1 от 11.10.2024 | ФР.1.31.2015.19476
Ферросплавы, хром и марганец металлические, марганец металлический азотированный | Азот | 0,01-20 | Титриметрический метод. Титриметрический дистилляционно-ацидиметрический метод основан на образовании аммонийных солей при разложении навески в неокисляющих кислотах с последующей дистилляцией аммиака из щелочного раствора. Выделившийся аммиак поглощают слабокислым раствором борной кислоты и титруют серной кислотой в присутствии индикатора Таширо. | НДИ 01.04.15-2005 Редакция 2014 | ФР.1.31.2015.20708
Ферросплавы, хром металлический, марганец металлический азотированный | Азот | 0,002-20 | Восстановительное плавление в токе инертного газа. Основан на плавлении анализируемой пробы материала в графитовом тигле в токе инертного газа (гелия) в импульсной печи, экстрагировании содержащегося в нем азота в молекулярной форме и последующем определении массовой доли азота по изменению теплопроводности газовой смеси. | НДИ 01.04.97-2009 Редакция 2020 Изменение №1 от 23.05.2024 | ФР.1.31.2021.39168
Ферротитан | Азот | 0,05-1,0 | Амперометрический метод. Основан на титровании солей аммония раствором хлорной извести (гипохлорита). Определение проводят на амперометрической установке с двумя платиновыми электродами на фоне бромистого калия и буры (рН 8) при потенциале 0,25 В по току восстановления избыточных ионов гипохлорита. Массовая концентрация азота в титруемом растворе должна быть не менее 50 мкг. Мешающее влияние марганца, железа, ванадия, хрома устраняют окислением марганцовокислым калием с одновременным маскированием пирофосфорнокислым калием при рН раствора, равном 7. | НДИ МХ-0040-97 Изменение № 1 от 17.01.2005 Изменение № 2 от 25.03.09 | ФР.1.31.2024.49879
Ферротитан | Алюминий | 2,0-10,0 | Титриметрический метод. Основан на образовании комплекса алюминия с трилоном Б, с последующим титрованием избытка трилона Б раствором уксуснокислого цинка в присутствии индикатора ксиленолового оранжевого при рН 5.5–5.8. Железо, цирконий, титан, медь, мешающие определению, отделяют осаждением гидроокисью натрия. Влияние ванадия устраняют перекисью водорода, которую вводят в раствор перед титрованием. | НДИ МХ-0088-97 Изменение № 1 от 17.01.2005 | ФР.1.31.2024.49252
Ферротитан | Алюминий | 2,0-10,0 | Атомно-абсорбционный метод. Основан на измерении поглощения излучения лампы с полым катодом атомами алюминия при длине волны 309,3 нм. Для атомизации раствора используют пламя закись азота-ацетилен. | НДИ МХ-0194-99 Изменение № 1 от 17.01.2005 | ФР.1.31.2025.52824
Ферротитан | Железо | 15,0-25 | Фотометрический метод. Основан на образовании комплексного соединения ионов железа (II) с 1,10-фенантролином в интервале рН 2-9 в присутствии винной кислоты. Для восстановления железа применяют гидроксиламин гидрохлорид. Фотометрический метод с сульфосалициловой кислотой (ССК) основан на образовании желтого комплексного соединения ионов железа (II и III) с реагентом в щелочной среде (рН 8-12). Максимум светопоглощения комплексов железа c 1,10-фенантролином и с сульфосалициловой кислотой при 510-520 нм и 420-430 нм соответственно. Оптимальная концентрация железа 120-200 мкг в 100 см³ раствора. | НДИ МХ-0085-97 Редакция 2016 | ФР.1.31.2017.27157
Ферротитан | Кремний | 0,15-0,5 | Гравиметрический метод. Основан на выделении кремния из сернокислого или из хлорнокислого раствора в виде кремниевой кислоты в нерастворимой форме и прокаливании ее до оксида кремния (IV). Для учета влияния сопутствующих элементов осадок оксида кремния обрабатывают фтористоводородной и серной кислотами и отгоняют кремний в виде тетрафторида. Массовую долю кремния определяют по разности массы осадка оксида кремния (IV) до обработки фтористоводородной кислотой и массы остатка после обработки осадка фтористоводородной кислотой. Примечание - После доплавления нерастворимого остатка со смесью натрия углекислого и натрия тетраборнокислого, при отгонке кремния в виде SiF4 отгоняется и бор в виде BF3, что приводит к завышенным результатам. Поэтому перед отгонкой кремния необходимо отгонять бор в виде этилового эфира борной кислоты. | НДИ МХ-0060-2025
Ферротитан | Медь | 0,02-0,20 | Фотометрический метод. Основан на образовании окрашенного комплексного соединения меди с диэтилдитиокарбаматом натрия, последующей его экстракцией хлороформом и измерении оптической плотности окраски экстракта при длине волны 435 нм. Оптимальная концентрация меди от 5 до 30 мкг в 25 см³ экстракта. Кремний, ниобий, титан, мешающие определению меди, отделяют кислотным гидролизом. Влияние алюминия, молибдена, никеля, хрома, железа, марганца, вольфрама устраняют добавлением лимоннокислого аммония, трилона Б и ортофосфорной кислоты. | НДИ МХ-0018-2025 | ФР.1.31.2025.52936
Ферротитан | Молибден | 0,002-0,005 | Экстракционно-фотометрический метод. Основан на образовании комплексного соединения молибдена с цинкдитиолом, его экстракции из растворов соляной кислоты с концентрацией 8-9 моль/дм³ хлороформом и измерении оптической плотности экстрактов при длине волны 670-690 нм. Влияние железа устраняют прибавлением аскорбиновой кислоты, влияние меди (более 0,1%) - повышением кислотности водной фазы до концентрации 9 моль/дм³ по соляной кислоте. | НДИ 01.04.90-2013 | ФР.1.31.2014.17603
Ферротитан | Никель | 0,02-2,0 | Фотометрический метод. Основан на образовании окрашенного комплексного соединения никеля с диметилглиоксимом в щелочной среде в присутствии окислителя – надсернокислого аммония и последующем измерении оптической плотности раствора при длине волны 460 нм. Оптимальная концентрация никеля от 10 до 80 мкг в 100 см³ раствора. Титан, железо отделяют в виде гидроксидов аммиаком. Влияние остаточных количеств железа, хрома, марганца устраняют прибавлением раствора калия-натрия виннокислого. Для учета окраски сопутствующих элементов (хром, марганец) измерение оптической плотности проводят относительно раствора сравнения, не содержащего диметилглиоксима. | НДИ 01.04.76-2025 | ФР.1.31.2025.52655
Ферротитан | Олово | 0,01-0,10 | Атомно-абсорбционный метод с генерацией гидридов. Основан на выделении паров гидрида олова в процессе взаимодействия соединений олова с борогидридом натрия, с последующей атомизацией олова из полученного соединения в пламени ацетилен-воздух и на измерении поглощения излучения лампы с полым катодом атомами олова при длине волны 224,6 нм. Олово предварительно отделяют от сопутствующих компонентов осаждением на гидроокиси бериллия при рН 8 в присутствии трилона Б. | НДИ 01.04.111-2011 | ФР.1.31.2022.43080
Ферротитан | Олово | 0,01-0,10 | Инверсионно-вольтамперометрический метод и фотометрический. Метод инверсионной вольтамперометрии основан на предварительном концентрировании олова на ртутно-графитовом электроде при потенциале (- 1,0) В (относительно хлоридсеребряного электрода) с последующей регистрацией поляризационных кривых электрорастворения олова на фоне соляной кислоты с концентрацией 1 моль/дм³. Оптимальная концентрация олова 1-5 мкг в 10 см³ раствора. Фотометрический метод основан на измерении оптической плотности раствора комплексного соединения олова с п-нитрофенилфлуороном при длине волны 530 нм. Оптимальная концентрация олова 2-10 мкг в 50 см³ раствора. Титан отделяют гидрооксидом натрия (калия) с последующим осаждением олова на гидроксиде бериллия при рН 8 в присутствии трилона Б или отгонкой олова в виде тетрабромида. | НДИ 01.04.113-2011 | ФР.1.31.2022.43079
Ферротитан | Титан | 25-80 | Дифференциальный фотометрический метод. Метод основан на образовании окрашенного в желтый цвет устойчивого соединения четырехвалентного титана с диантипирилметаном в среде соляной кислоты с молярной концентрацией 0,5-4 моль/дм³ и последующем измерении оптической плотности раствора при длине волны 410 нм дифференциальным методом относительно раствора сравнения с известной концентрацией титана. Ионы железа (III), молибдена (VI), ванадия (V), мешающие определению, предварительно восстанавливают аскорбиновой кислотой. | НДИ 01.04.74-2011 | ФР.1.31.2022.43078
Ферротитан | Титан | 25-80 | Фотометрический метод. Основан на образовании комплексного соединения титана с пероксидом водо-рода в сернокислом растворе с молярной концентрацией 0,75–1,75 моль/дм3. Для устранения мешающего влияния ванадия и молибдена титан отде-ляют гидроксидом натрия. | НДИ МХ-0230-99 Изменение № 1 от 17.01.2005 | ФР.1.31.2008.04557
Ферротитан | Фосфор | 0,002-0,005 | Фотометрический метод. Основан на образовании в сернокислой среде фосфорномолибденового гетерополикомплекса (ФМК), восстановленного аскорбиновой кислотой в присутствии калия сурьмяновиннокислого и последующем измерении оптической плотности раствора при длине волны 880 нм. Массовая концентрация фосфора 2-4 мкг в 100 см³ раствора. Время развития окраски 1,5-2 ч. Титан отделяют гидроксидом натрия с последующим осаждением фосфора на гидроксиде бериллия при рН 8-10. Влияние мышьяка (V) устраняют восстановлением его до трехвалентного натрием сернистокислым или натрием сернистокислым пиро (дисульфитом натрия). | НДИ 01.04.77-2011 | ФР.1.31.2022.43076
Ферротитан | Фосфор | 0,003-0,10 | Фотометрический метод. Основан на образовании фосфорномолибденовой гетерополикислоты, последующем ее восстановлении аскорбиновой кислотой в присутствии катализатора калия сурьмяновиннокислого и измерении интенсивности окраски раствора при длине волны 880 нм. Оптимальная концентрация фосфора 1–25 мкг в 100 см³ раствора. Оптимальная кислотность раствора в момент образования комплекса – 0,45 моль/дм³ по серной кислоте. | НДИ МХ-0046-97 Изменение № 1 от 17.01.2005 | ФР.1.31.2024.48841
Ферротитан | Хром | 0,10-1,0 | Фотометрический метод. Основан на окислении дифенилкарбазида хромом (VI) в сернокислой среде и измерении интенсивности красно-фиолетовой окраски образующегося соединения при длине волны 530-550 нм после отделения мешающих элементов осаждением их углекислым натрием. | НДИ 01.04.91-2013 | ФР.1.31.2014.17604
Ферротитан | Хром | 2,0-5,0 | Титриметрический метод. Основан на окислении хрома (III) до хрома (VI) надсернокислым аммонием в сернокислой среде в присутствии азотнокислого серебра в качестве катализатора. При установлении конечной точки титрования визуально или амперометрическим методом при потенциале + 1,1 В с двумя платиновыми электродами восстанавливают хром (VI) раствором соли Мора, добавляют избыток 10-15 см³ и оттитровывают его раствором марганцовокислого калия. При установлении конечной точки титрования потенциометрическим методом с парой электродов платина-вольфрам сумму хрома (VI) и ванадия (V) титруют раствором соли Мора. Восстановленный ванадий (IV) окисляют на холоду марганцовокислым калием, избыток последнего восстанавливают азотистокислым натрием и титруют ванадий (V) раствором соли Мора. По разности между первым и вторым титрованием определяют массовую долю хрома. | НДИ 01.04.83-2012 | ФР.1.31.2022.43074
Ферротитан | Цинк | 0,02-0,20 | Инверсионно-вольтамперометрический метод. Основан на предварительном концентрировании цинка на ртутно-пленочном электроде при потенциале (-1,5) В относительно хлоридсеребряного электрода с последующей регистрацией анодной поляризационной кривой на фоне муравьиной кислоты. Для устранения влияния сопутствующих элементов цинк сорбируют на анионите АН 31, переведенном в хлор-форму. Сорбцию проводят из 3 М солянокислого раствора. Десорбируют цинк – 0,65 М соляной кислотой. | НДИ 01.04.116-2011 | ФР.1.31.2022.43075
Ферротитан | Цинк | 0,02-0,20 | Атомно-абсорбционный метод. Основан на измерении поглощения излучения лампы с полым катодом атомами цинка при длине волны 213,9 нм в пламени воздух-ацетилен. | НДИ 01.04.84-2012 | ФР.1.31.2022.43073
Феррофосфор | Кремний | 1,0-2,0 | Гравиметрический метод. Основан на выделении кремниевой кислоты в нерастворимой форме путем обезвоживания выпариванием раствора до паров серной кислоты, последующем сжигании, прокаливании и взвешивании осадка в виде двуокиси кремния. Для учета влияния сопутствующих элементов прокаленный осадок обрабатывают фтористоводородной и серной кислотами и отгоняют кремний в виде тетрафторида. | НДИ МХ-0045-97 Изменение № 1 от 17.01.2005 | ФР.1.31.2024.47974
Феррофосфор | Марганец | 1,0-2,0 | Фотометрический метод. Основан на окислении марганца (II) до марганца (VII) периодатом калия в растворе серной кислоты с молярной концентрацией эквивалента 1,0–3,5 моль/дм³ в присутствии ортофосфорной кислоты и измерении интенсивности окраски раствора при длине волны 520–530 нм. Оптимальная концентрация марганца 100–800 мкг в 100 см³ раствора. | НДИ МХ-0044-97 Изменение № 1 от 17.01.2005 | ФР.1.31.2024.48840
Феррофосфор | Фосфор | 10-20 | Титриметрический метод. Основан на осаждении фосфора (V) в виде желтого фосфорномолибденового комплекса, последующем растворении осадка гидроокисью натрия и титровании избытка гидроокиси натрия азотной кислотой. | НДИ МХ-0092-97 Изменение № 1 от 17.01.2005 | ФР.1.31.2024.49253
Феррофосфор | Фосфор | 10-20 | Гравиметрический метод. Основан на осаждении окисленного до пятивалентного состояния фосфора в виде желтого фосфорномолибденового комплекса с последующим растворением осадка в растворе аммиака и осаждением фосфора магнезиальной смесью в виде фосфорнокислого магний-аммония, который прокаливают до образования пирофосфорнокислого магния. | НДИ МХ-0257-99 Редакция 2014 | ФР.1.31.2017.27150
Феррохром | Азот | 0,05-8 | Амперометрический метод. Основан на титровании солей аммония раствором хлорной извести (гипохлорита). Определение проводят на амперометрической установке с двумя платиновыми электродами на фоне бромистого калия и буры (рН 8) при потенциале 0,25 В по току восстановления избыточных ионов гипохлорита. Массовая концентрация азота в титруемом растворе должна быть не менее 50 мкг. Мешающее влияние марганца, железа, ванадия, хрома устраняют окислением марганцовокислым калием с одновременным маскированием пирофосфорнокислым калием при рН раствора, равном 7. | НДИ МХ-0040-97 Изменение № 1 от 17.01.2005 Изменение № 2 от 25.03.09 | ФР.1.31.2024.49879
Феррохром | Алюминий | 0,02-0,5 | Атомно-эмиссионный с индуктивно связанной плазмой метод. Основан на возбуждении атомов элементов пробы индуктивно связанной плазмой, разложении излучения в спектр и последующим измерении интенсивности излучения определяемых элементов. Для компенсации матричных влияний пробы определение элементов можно проводить с использованием линий внутреннего стандарта – кадмия. Связь интенсивности линии с концентрацией элемента в растворе устанавливают с помощью градуировочной характеристики. | НДИ 01.04.147-2023 | ФР.1.31.2023.46907
Феррохром | Бор | 0,01-0,07 | Атомно-эмиссионный с индуктивно связанной плазмой метод. Основан на возбуждении атомов элементов пробы индуктивно связанной плазмой, разложении излучения в спектр и последующим измерении интенсивности излучения определяемых элементов. Для компенсации матричных влияний пробы определение элементов можно проводить с использованием линий внутреннего стандарта – кадмия. Связь интенсивности линии с концентрацией элемента в растворе устанавливают с помощью градуировочной характеристики. | НДИ 01.04.147-2023 | ФР.1.31.2023.46907
Феррохром | Ванадий | 0,05-0,15 | Амперометрический метод. Основан на окислении ванадия (IV) марганцовокислым калием в среде серной кислоты и амперометрическом титровании ванадия (V) раствором двойной сернокислой соли закиси железа и аммония с двумя платиновыми электродами при потенциале +(0,4- 0,7) В или с платиновым и каломельным электродами при потенциале +(0,8 -0,9) В. Титрование проводят в сернокислой среде с молярной концентрацией 1,5-3 моль/дм³. От сопутствующих элементов ванадий отделяют осаждением с суммой гидроокисей после окисления хрома хлорной кислотой и надсернокислым аммонием. Влияние остаточного хрома устраняют введением уксуснокислого натрия или пирофосфорнокислого калия. | НДИ МХ-0089-97 Редакция 2015 | ФР.1.31.2015.21542
Феррохром | Ванадий | 0,05-0,20 | Амперометрический и потенциометрический методы с весовым титрованием. Метод основан на окислении ванадия (IV) марганцовокислым калием в сернокислой среде с молярной концентрацией от 1,5 до 3 моль/дм³ и титровании ванадия (V) раствором двойной сернокислой соли закиси железа и аммония. Конечную точку титрования устанавливают амперометрически или потенциометрически. Потенциометрическое и амперометрическое титрование производится с использованием автоматического титратора «Титрион», принцип работы которого заключается в управляемом дозировании в анализируемую пробу раствора титранта, расположенного на весах. При содержании хрома более 3 % проводят отгонку в виде хлористого хромила или окисляют хром (III) до хрома (VI) надсернокислым аммонием c последующим осаждением ванадия на гидроксиде железа. Влияние остаточного хрома устраняют введением уксуснокислого натрия, вольфрама – отделением его в виде вольфрамовой кислоты и присоединением ванадия из остатка после повторного гидролитического выделения вольфрама. | НДИ 01.01.02.03.04.05.06.128-2013 Редакция 2018 | ФР.1.31.2019.35402
Феррохром | Ванадий | 0,05-0,5 | Атомно-эмиссионный с индуктивно связанной плазмой метод. Основан на возбуждении атомов элементов пробы индуктивно связанной плазмой, разложении излучения в спектр и последующим измерении интенсивности излучения определяемых элементов. Для компенсации матричных влияний пробы определение элементов можно проводить с использованием линий внутреннего стандарта – кадмия. Связь интенсивности линии с концентрацией элемента в растворе устанавливают с помощью градуировочной характеристики. | НДИ 01.04.147-2023 | ФР.1.31.2023.46907
Феррохром | Железо | 20-35 | Титриметрический метод. Основан на восстановлении трехвалентного железа до двухвалентного раствором двухлористого олова, окислении избытка хлористого олова раствором хлорной ртути и титровании железа двухвалентного раствором двухромовокислого калия в присутствии индикатора дифениламинсульфоната натрия. Для отделения железа от сопутствующих элементов его осаждают аммиаком после окисления хрома хлорной кислотой. | НДИ МХ-0038-2024 | ФР.1.31.2025.50194
Феррохром | Железо | 25-30 | Атомно-эмиссионный с индуктивно связанной плазмой метод. Основан на возбуждении атомов элементов пробы индуктивно связанной плазмой, разложении излучения в спектр и последующим измерении интенсивности излучения определяемых элементов. Для компенсации матричных влияний пробы определение элементов можно проводить с использованием линий внутреннего стандарта – кадмия. Связь интенсивности линии с концентрацией элемента в растворе устанавливают с помощью градуировочной характеристики. | НДИ 01.04.147-2023 | ФР.1.31.2023.46907
Феррохром | Кобальт | 0,02-0,10 | Атомно-эмиссионный с индуктивно связанной плазмой метод. Основан на возбуждении атомов элементов пробы индуктивно связанной плазмой, разложении излучения в спектр и последующим измерении интенсивности излучения определяемых элементов. Для компенсации матричных влияний пробы определение элементов можно проводить с использованием линий внутреннего стандарта – кадмия. Связь интенсивности линии с концентрацией элемента в растворе устанавливают с помощью градуировочной характеристики. | НДИ 01.04.147-2023 | ФР.1.31.2023.46907
Феррохром | Кремний | 0,10-0,20 | Фотометрический метод. Основан на образовании желтой кремнемолибденовой гетерополикислоты в растворе с кислотностью 1,0-1,5 ед. рН с последующим восстановлением аскорбиновой кислотой до комплексного соединения, окрашенного в синий цвет, с максимумом светопоглощения при длине волны 810-815 нм. Оптимальная массовая концентрация кремния от 4 до 50 мкг в 100 см³ раствора. Влияние фосфора устраняют повышением кислотности раствора или введением щавелевой кислоты. | НДИ МХ-0281-2024 | ФР.1.31.2025.50515
Феррохром | Кремний | 0,10-3,0 | Атомно-эмиссионный с индуктивно связанной плазмой метод. Основан на возбуждении атомов элементов пробы индуктивно связанной плазмой, разложении излучения в спектр и последующим измерении интенсивности излучения определяемых элементов. Для компенсации матричных влияний пробы определение элементов можно проводить с использованием линий внутреннего стандарта – кадмия. Связь интенсивности линии с концентрацией элемента в растворе устанавливают с помощью градуировочной характеристики. | НДИ 01.04.147-2023 | ФР.1.31.2023.46907
Феррохром | Марганец | 0,10-0,50 | Атомно-эмиссионный с индуктивно связанной плазмой метод. Основан на возбуждении атомов элементов пробы индуктивно связанной плазмой, разложении излучения в спектр и последующим измерении интенсивности излучения определяемых элементов. Для компенсации матричных влияний пробы определение элементов можно проводить с использованием линий внутреннего стандарта – кадмия. Связь интенсивности линии с концентрацией элемента в растворе устанавливают с помощью градуировочной характеристики. | НДИ 01.04.147-2023 | ФР.1.31.2023.46907
Феррохром | Марганец | 0,10-0,50 | Фотометрический метод. Основан на окислении марганца (II) до марганца (VII) периодатом калия в сернокислом растворе с молярной концентрацией эквивалента 1–3,5 моль/дм³ в присутствии ортофосфорной кислоты и последующем измерении оптической плотности раствора в диапазоне длин волн 520–530 нм. Оптимальная концентрация марганца 150–400 мкг в 100 см³ раствора. Хром, мешающий определению марганца, отгоняют в виде хлористого хромила. | НДИ МХ-0072-97 Изменение № 1 от 17.01.2005 | ФР.1.31.2024.49195
Феррохром | Никель | 0,20-0,50 | Атомно-эмиссионный с индуктивно связанной плазмой метод. Основан на возбуждении атомов элементов пробы индуктивно связанной плазмой, разложении излучения в спектр и последующим измерении интенсивности излучения определяемых элементов. Для компенсации матричных влияний пробы определение элементов можно проводить с использованием линий внутреннего стандарта – кадмия. Связь интенсивности линии с концентрацией элемента в растворе устанавливают с помощью градуировочной характеристики. | НДИ 01.04.147-2023 | ФР.1.31.2023.46907
Феррохром | Никель | 0,30-0,50 | Фотометрический метод. Основан на образовании комплексного соединения никеля с диметилглиоксимом в щелочной среде в присутствии окислителя – надсернокислого аммония и последующем измерении оптической плотности раствора при длине волны 450–470 нм. Оптимальная масса никеля 30–100 мкг в 100 см³ раствора. Хром, мешающий определению никеля, отгоняют в виде хлористого хромила, а железо осаждают аммиаком в виде гидроокиси. | НДИ МХ-0064-97 Изменение № 1 от 17.01.2005 | ФР.1.31.2024.49187
Феррохром | Титан | 0,002-0,01 | Атомно-эмиссионный с индуктивно связанной плазмой метод. Основан на возбуждении атомов элементов пробы индуктивно связанной плазмой, разложении излучения в спектр и последующим измерении интенсивности излучения определяемых элементов. Для компенсации матричных влияний пробы определение элементов можно проводить с использованием линий внутреннего стандарта – кадмия. Связь интенсивности линии с концентрацией элемента в растворе устанавливают с помощью градуировочной характеристики. | НДИ 01.04.147-2023 | ФР.1.31.2023.46907
Феррохром | Фосфор | 0,002-0,05 | Атомно-эмиссионный с индуктивно связанной плазмой метод. Основан на возбуждении атомов элементов пробы индуктивно связанной плазмой, разложении излучения в спектр и последующим измерении интенсивности излучения определяемых элементов. Для компенсации матричных влияний пробы определение элементов можно проводить с использованием линий внутреннего стандарта – кадмия. Связь интенсивности линии с концентрацией элемента в растворе устанавливают с помощью градуировочной характеристики. | НДИ 01.04.147-2023 | ФР.1.31.2023.46907
Феррохром | Хром | 50-80 | Амперометрический и потенциометрический методы с весовым титрованием. Метод основан на потенциометрическом титровании хрома (VI) раствором соли Мора или амперометрическом титровании избытка соли Мора калием марганцовокислым. Потенциометрическое и амперометрическое титрование производится с использованием автоматического титратора «Титрион», принцип работы которого заключается в управляемом дозировании в анализируемую пробу раствора титранта, расположенного на весах. | НДИ 01.01.02.03.04.05.06.136-2013 Редакция 2019 | ФР.1.31.2020.37343
Феррохром | Хром | 50-80 | Атомно-эмиссионный с индуктивно связанной плазмой метод. Основан на возбуждении атомов элементов пробы индуктивно связанной плазмой, разложении излучения в спектр и последующим измерении интенсивности излучения определяемых элементов. Для компенсации матричных влияний пробы определение элементов можно проводить с использованием линий внутреннего стандарта – кадмия. Связь интенсивности линии с концентрацией элемента в растворе устанавливают с помощью градуировочной характеристики. | НДИ 01.04.147-2023 | ФР.1.31.2023.46907
Феррохром азотированный, хром азотированныйй | Кремний | 0,5-2,5 | Гравиметрический метод. Основан на выделении кремния из сернокислого или из хлорнокислого раствора в виде кремниевой кислоты в нерастворимой форме и прокаливании ее до оксида кремния (IV). Для учета влияния сопутствующих элементов осадок оксида кремния обрабатывают фтористоводородной и серной кислотами и отгоняют кремний в виде тетрафторида. Массовую долю кремния определяют по разности массы осадка оксида кремния (IV) до обработки фтористоводородной кислотой и массы остатка после обработки осадка фтористоводородной кислотой. Примечание - После доплавления нерастворимого остатка со смесью натрия углекислого и натрия тетраборнокислого, при отгонке кремния в виде SiF4 отгоняется и бор в виде BF3, что приводит к завышенным результатам. Поэтому перед отгонкой кремния необходимо отгонять бор в виде этилового эфира борной кислоты. | НДИ МХ-0060-2025 | -
Феррохром, феррохром азотированный | Хром | 50-80 | Титриметрический метод. Основан на окислении хрома (III) до хрома (VI) надсернокислым аммонием в сернокислой среде в присутствии азотнокислого серебра в качестве катализатора или калием марганцовокислым с последующим восстановлением хрома (VI) раствором соли Мора. Избыток соли Мора оттитровывают раствором марганцовокислого калия, конечную точку титрования устанавливают амперометрически при потенциале + 1,1 В с двумя платиновыми электродами или визуально. При установлении конечной точки титрования потенциометрическим методом с индикаторным платиновым электродом и вольфрамовым электродом сравнения сумму хрома (VI) и ванадия (V) титруют раствором соли Мора. Восстановленный ванадий (IV) окисляют марганцовокислым калием, избыток последнего восстанавливают азотистокислым натрием и титруют ванадий (V) раствором соли Мора. По разности между первым и вторым титрованием определяют массовую долю хрома. | НДИ МХ-0150-2024 | ФР.1.31.2024.49173
Феррохром, хром металлический | Кобальт | 0,005-0,05 | Фотометрический метод. Основан на образовании внутрикомплексного соединения кобальта (III) с нитрозо–P–солью в уксуснокислой среде (рН 5–8) и последующем измерении оптической плотности раствора в интервале длин волн 500–540 нм. Оптимальная концентрация кобальта 5–25 мкг в 50 см³ раствора. Для отделения от хрома кобальт осаждают на гидроксиде железа гидроокисью натрия после окисления хлорной кислотой. Для разрушения комплексных соединений железа, никеля, меди, мешающих определению кобальта, раствор кипятят с азотной кислотой. | НДИ МХ-0069-97 Изменение № 1 от 17.01.2005 | ФР.1.31.2024.49190
Феррохром, хром металлический | Кремний | 0,07-0,5 | Гравиметрический метод. Основан на выделении кремния из сернокислого или из хлорнокислого раствора в виде кремниевой кислоты в нерастворимой форме и прокаливании ее до оксида кремния (IV). Для учета влияния сопутствующих элементов осадок оксида кремния обрабатывают фтористоводородной и серной кислотами и отгоняют кремний в виде тетрафторида. Массовую долю кремния определяют по разности массы осадка оксида кремния (IV) до обработки фтористоводородной кислотой и массы остатка после обработки осадка фтористоводородной кислотой. Примечание - После доплавления нерастворимого остатка со смесью натрия углекислого и натрия тетраборнокислого, при отгонке кремния в виде SiF4 отгоняется и бор в виде BF3, что приводит к завышенным результатам. Поэтому перед отгонкой кремния необходимо отгонять бор в виде этилового эфира борной кислоты. | НДИ МХ-0060-2025 | -
Феррохром, хром металлический | Фосфор | 0,001-0,05 | Фотометрический метод. Основан на образовании в среде серной или хлорной кислот фосфорномолибденового гетерополикомплекса (ФМК), восстановлении аскорбиновой кислотой в присутствии калия сурьмяновиннокислого. Оптимальная массовая концентрация фосфора от 2 до 20 мкг в 100 см³ раствора. Время развития окраски 1,5-2 ч при окрашивании в сернокислой среде и 15-20 мин при окрашивании в присутствии хлорной кислоты. Оптическую плотность раствора измеряют на спектрофотометре при длине волны 880 нм. Хром металлический и феррохром растворяют в свежеприготовленном растворе серной кислоты (к пробе сначала прибавляют воду, затем серную кислоту). Трудноразлагаемые пробы растворяют с добавлением соляной, азотной и хлорной кислот. Основную массу хрома при анализе феррохрома (в том числе азотированного), хрома металлического отгоняют в виде хлористого хромила, а затем фосфор выделяют с суммой гидроксидов. При анализе феррохрома азотированного, хрома азотированного для разложения материала используют щелочное сплавление. | НДИ 01.04.57-2024 | ФР.1.31.2025.50320
Флюс | Сера | 0,005-0,20 | Титриметрический йодометрический метод. Основан на сжигании навески в токе кислорода при температуре 1300-1350 °C, поглощении образующегося оксида серы водой и титровании сернистой кислоты раствором иодид-иодата в присутствии индикатора крахмала. | НДИ 01.05.06.26-2014 Редакция 2019 | ФР.1.31.2019.35024
Флюс для электрошлакового переплава | Оксид кремния | 1,0-2,5 | Фотометрический метод. Основан на реакции образования желтой кремнемолибденовой гетерополикислоты в слабокислой среде (рН 1,0-1,2) и последующем восстановлении ее аскорбиновой кислотой до комплексного соединения, окрашенного в синий цвет с максимумом светопоглощения при длине волны 810-815 нм. Оптимальная концентрация оксида кремния 10-200 мкг в 100 см³ раствора. | НДИ 01.05.43-2014 | ФР.1.31.2015.19478
Флюс сварочный | Кальций фтористый | 5-30 | Фотометрический метод. Основан на образовании окрашенного комплексного соединения фторид-иона с ализаринкомплексонатом лантана с максимумом светопоглощения при длине волны 625 нм. Оптимальная концентрация фтора 20-100 мкг в 100 см³ раствора. Влияние алюминия устраняется введением ацетилацетона. | НДИ МХ-0214-99 Изменение № 1 от 17.01.2005 | ФР.1.31.2008.04544
Флюс, шлак, огнеупоры, кокс, известняк флюсовый, полупродукт глиноземистый, пыль металлургических агрегатов, ванадия пятиокись техническая, концентраты и окатыши железованадиевые, руды марганцевые и концентраты, руды хромовые и концентраты, концентрат ильменитовый, концентрат плавиковошпатовый, руды и концентраты медные, руды железные, агломераты и окатыши | Гигроскопическая влага | 0,05-5,0 | Гравиметрический метод. Основан на измерении потери массы при высушивании навески анализируемого материала в сушильном шкафу при температуре (105±2) °С до постоянной массы. | НДИ МХ-0239-2023 | ФР.1.31.2023.47059
Флюсы | Оксид кальция | 5,0-60 | Титриметрический, гравиметрический методы. Титриметрический метод определения оксида кальция основан на выделении кальция в виде оксалата и титровании марганцовокислым калием щавелевой кислоты, выделившейся при растворении осадка оксалата кальция в разбавленной серной кислоте в количестве, эквивалентном количеству кальция в растворе. Гравиметрический метод определения оксида кальция основан на осаждении кальция в виде оксалата с последующим прокаливанием до оксида кальция. | НДИ 01.05.138-2013 | ФР.1.31.2014.18325
Флюсы | Оксид магния | 0,5-15,0 | Гравиметрический метод. Магний осаждают в виде двойной соли MgNH4PO4 и прокаливают до пирофосфата магния. | НДИ 01.05.138-2013 | ФР.1.31.2014.18325
Флюсы | Оксид марганца (II) | 2,0-50 | Потенциометрический метод с весовым титрованием. Метод основан на потенциометрическом титровании марганца (II) раствором марганцевокислого калия в нейтральной среде (при рН ~7) в присутствии комплексообразователя – пирофосфорнокислого натрия. Потенциометрическое титрование производится с использованием автоматического титратора «Титрион», принцип работы которого заключается в управляемом дозировании в анализируемую пробу раствора титранта, расположенного на весах. | НДИ 01.01.02.04.05.06.145-2014 | ФР.1.31.2016.25287
Флюсы | Фосфор | 0,005-0,10 | Фотометрический метод. Основан на измерении интенсивности окраски восстановленного фосфорномолибденового комплекса. В качестве восстановителя используют сернокислый гидразин. Оптимальная концентрация фосфора от 2,5 до 50 мкг в 50 см³ раствора. | НДИ 01.05.139-2013 | ФР.1.31.2014.18321
Хром азотированный | Железо | 0,5-1,5 | Фотометрический метод. Основан на образовании окрашенного комплексного соединения железа с сульфосалициловой кислотой при рН 8–11,5 и последующем измерении интенсивности окраски раствора на спектрофотометре при длине волны 420 нм. Оптимальная концентрация железа от 50 до 400 мкг в 100 см³ раствора. От мешающих элементов железо отделяют осаждением в виде гидроокисей железа раствором аммиака, после окисления хрома до шестивалентного надсернокислым аммонием или хлорной кислотой. | НДИ МХ-0052-2024 | ФР.1.31.2024.49845
Хром азотированный | Фосфор | 0,001-0,010 | Фотометрический метод. Основан на образовании в среде серной или хлорной кислот фосфорномолибденового гетерополикомплекса (ФМК), восстановлении аскорбиновой кислотой в присутствии калия сурьмяновиннокислого. Оптимальная массовая концентрация фосфора от 2 до 20 мкг в 100 см³ раствора. Время развития окраски 1,5-2 ч при окрашивании в сернокислой среде и 15-20 мин при окрашивании в присутствии хлорной кислоты. Оптическую плотность раствора измеряют на спектрофотометре при длине волны 880 нм. Хром металлический и феррохром растворяют в свежеприготовленном растворе серной кислоты (к пробе сначала прибавляют воду, затем серную кислоту). Трудноразлагаемые пробы растворяют с добавлением соляной, азотной и хлорной кислот. Основную массу хрома при анализе феррохрома (в том числе азотированного), хрома металлического отгоняют в виде хлористого хромила, а затем фосфор выделяют с суммой гидроксидов. При анализе феррохрома азотированного, хрома азотированного для разложения материала используют щелочное сплавление. | НДИ 01.04.57-2024 | ФР.1.31.2025.50320
Хром азотированный | Хром | 70-90 | Титриметрический метод. Основан на окислении хрома (III) до хрома (VI) надсернокислым аммонием в сернокислой среде в присутствии азотнокислого серебра в качестве катализатора или калием марганцовокислым с последующим восстановлением хрома (VI) раствором соли Мора. Избыток соли Мора оттитровывают раствором марганцовокислого калия, конечную точку титрования устанавливают амперометрически при потенциале + 1,1 В с двумя платиновыми электродами или визуально. При установлении конечной точки титрования потенциометрическим методом с индикаторным платиновым электродом и вольфрамовым электродом сравнения сумму хрома (VI) и ванадия (V) титруют раствором соли Мора. Восстановленный ванадий (IV) окисляют марганцовокислым калием, избыток последнего восстанавливают азотистокислым натрием и титруют ванадий (V) раствором соли Мора. По разности между первым и вторым титрованием определяют массовую долю хрома. | НДИ МХ-0150-2024 | ФР.1.31.2024.49173
Хром азотированный, феррохром азотированный | Алюминий | 0,10-0,4 | Атомно-эмиссионный с индуктивно связанной плазмой метод. Основан на возбуждении индуктивно связанной плазмой атомов элементов пробы с последующим измерением интенсивности их излучения. Связь интенсивности аналитической линии с концентрацией элемента в растворе устанавливают с помощью градуировочной характеристики. | НДИ 01.04.198-2024 | ФР.1.31.2024.49724
Хром азотированный, феррохром азотированный | Железо | 0,5-2,0 | Атомно-эмиссионный с индуктивно связанной плазмой метод. Основан на возбуждении индуктивно связанной плазмой атомов элементов пробы с последующим измерением интенсивности их излучения. Связь интенсивности аналитической линии с концентрацией элемента в растворе устанавливают с помощью градуировочной характеристики. | НДИ 01.04.198-2024 | ФР.1.31.2024.49724
Хром азотированный, феррохром азотированный | Кремний | 0,5-2,0 | Атомно-эмиссионный с индуктивно связанной плазмой метод. Основан на возбуждении индуктивно связанной плазмой атомов элементов пробы с последующим измерением интенсивности их излучения. Связь интенсивности аналитической линии с концентрацией элемента в растворе устанавливают с помощью градуировочной характеристики. | НДИ 01.04.198-2024 | ФР.1.31.2024.49724
Хром азотированный, феррохром азотированный | Фосфор | 0,001-0,010 | Атомно-эмиссионный с индуктивно связанной плазмой метод. Основан на возбуждении индуктивно связанной плазмой атомов элементов пробы с последующим измерением интенсивности их излучения. Связь интенсивности аналитической линии с концентрацией элемента в растворе устанавливают с помощью градуировочной характеристики. | НДИ 01.04.198-2024 | ФР.1.31.2024.49724
Хром азотированный, феррохром, феррохром азотированный | Алюминий | 0,10-0,30 | Фотометрический метод. Метод определения алюминия с хромазуролом S в присутствии поливинилового спирта основан на образовании окрашенного комплексного соединения в ацетатном буферном растворе (рН 5,8–6,7) и измерении оптической плотности раствора при длине волны 620 нм. Оптимальная концентрация алюминия от 5 до 20 мкг в 100 см³ раствора. Фотометрический метод определения алюминия с алюминоном основан на образовании окрашенного комплексного соединения в ацетатном буферном растворе (рН 4,5 - 4,6) и измерении оптической плотности раствора при длине волны 530 нм. Оптимальная концентрация алюминия от 10 до 50 мкг в 100 см³ раствора. Основную массу хрома предварительно отгоняют в виде хлористого хромила. Остаточные количества хрома отделяют гидроксидом натрия. Операцию доплавления нерастворимого остатка для всех материалов, кроме хрома азотированного, проводят с углекислым натрием, при определении массовой доли алюминия в хроме азотированном, операцию доплавления нерастворимого остатка проводят со смесью тетраборнокислого натрия с углекислым натрием в соотношении 1:2. При определении алюминия в присутствии ванадия (IV) (в присутствии аскорбиновой кислоты) его влияние компенсируют введением в раствор сравнения. При определении алюминия в присутствии ванадия (V) для стабилизации ванадия (V) вводится перекись водорода. | НДИ МХ-0176-2024 | ФР.1.31.2024.49444
Хром металлический | Азот | 0,05-0,06 | Амперометрический метод. Основан на титровании солей аммония раствором хлорной извести (гипохлорита). Определение проводят на амперометрической установке с двумя платиновыми электродами на фоне бромистого калия и буры (рН 8) при потенциале 0,25 В по току восстановления избыточных ионов гипохлорита. Массовая концентрация азота в титруемом растворе должна быть не менее 50 мкг. Мешающее влияние марганца, железа, ванадия, хрома устраняют окислением марганцовокислым калием с одновременным маскированием пирофосфорнокислым калием при рН раствора, равном 7. | НДИ МХ-0040-97 Изменение № 1 от 17.01.2005 Изменение № 2 от 25.03.09 | ФР.1.31.2024.49879
Хром металлический | Алюминий | 0,0005-0,001; 0,1-0,4 | Атомно-эмиссионный с индуктивно связанной плазмой метод. Основан на возбуждении индуктивно связанной плазмой атомов элементов пробы с последующим измерением интенсивности их излучения. Связь интенсивности аналитической линии с концентрацией элемента в растворе устанавливают с помощью градуировочной характеристики. | НДИ 01.04.161-2025 | ФР.1.31.2025.51390
Хром металлический | Алюминий | 0,05-1,0 | Фотометрический метод. Метод определения алюминия с хромазуролом S в присутствии поливинилового спирта основан на образовании окрашенного комплексного соединения в ацетатном буферном растворе (рН 5,8–6,7) и измерении оптической плотности раствора при длине волны 620 нм. Оптимальная концентрация алюминия от 5 до 20 мкг в 100 см³ раствора. Фотометрический метод определения алюминия с алюминоном основан на образовании окрашенного комплексного соединения в ацетатном буферном растворе (рН 4,5 - 4,6) и измерении оптической плотности раствора при длине волны 530 нм. Оптимальная концентрация алюминия от 10 до 50 мкг в 100 см³ раствора. Основную массу хрома предварительно отгоняют в виде хлористого хромила. Остаточные количества хрома отделяют гидроксидом натрия. Операцию доплавления нерастворимого остатка для всех материалов, кроме хрома азотированного, проводят с углекислым натрием, при определении массовой доли алюминия в хроме азотированном, операцию доплавления нерастворимого остатка проводят со смесью тетраборнокислого натрия с углекислым натрием в соотношении 1:2. При определении алюминия в присутствии ванадия (IV) (в присутствии аскорбиновой кислоты) его влияние компенсируют введением в раствор сравнения. При определении алюминия в присутствии ванадия (V) для стабилизации ванадия (V) вводится перекись водорода. | НДИ МХ-0176-2024 | ФР.1.31.2024.49444
Хром металлический | Ванадий | 0,001-0,005 | Атомно-эмиссионный с индуктивно связанной плазмой метод. Основан на возбуждении индуктивно связанной плазмой атомов элементов пробы с последующим измерением интенсивности их излучения. Связь интенсивности аналитической линии с концентрацией элемента в растворе устанавливают с помощью градуировочной характеристики. | НДИ 01.04.161-2025 | ФР.1.31.2025.51390
Хром металлический | Висмут | 0,0002-0,005 | Атомно-абсорбционный метод. Основан на измерении величины поглощения излучения лампы с полым катодом атомами висмута при длине волны 223 нм в пламени воздух–ацетилен. От сопутствующих элементов, мешающих определению, висмут отделяют на гидроокиси железа после окисления хрома надсернокислым аммонием. Оптимальная концентрация висмута от 4 до 50 мкг в 25 см³ раствора. | НДИ 01.04.126-2012 | -
Хром металлический | Железо | 0,002-0,01; 0,3-1,0 | Атомно-эмиссионный с индуктивно связанной плазмой метод. Основан на возбуждении индуктивно связанной плазмой атомов элементов пробы с последующим измерением интенсивности их излучения. Связь интенсивности аналитической линии с концентрацией элемента в растворе устанавливают с помощью градуировочной характеристики. | НДИ 01.04.161-2025 | ФР.1.31.2025.51390
Хром металлический | Железо | 0,005-0,010 | Фотометрический метод. Основан на образовании окрашенного комплексного соединения железа (II) с 1,10–фенантролином или 2,2'-дипиридилом в интервале рН 2–9 и железа с сульфосалициловой кислотой в аммиачном растворе при рН 8,0–11,0. Для восстановления железа (III) применяют гидроксиламин гидрохлорид. Максимум светопоглощения комплексов при 510–520 нм и 420–430 нм, соответственно. Оптимальная концентрация железа 20–50 мкг в 100 см³ раствора. Железо от хрома, меди, никеля, кобальта отделяют осаждением аммиаком после окисления хрома и кобальта надсернокислым аммонием. Влияние марганца при применении сульфосалициловой кислоты устраняют введением гидроксиламина гидрохлорида. | НДИ МХ-0280-01 Изменение № 1 от 17.01.2005 | -
Хром металлический | Железо | 0,2-1,5 | Фотометрический метод. Основан на образовании окрашенного комплексного соединения железа с сульфосалициловой кислотой при рН 8–11,5 и последующем измерении интенсивности окраски раствора на спектрофотометре при длине волны 420 нм. Оптимальная концентрация железа от 50 до 400 мкг в 100 см³ раствора. От мешающих элементов железо отделяют осаждением в виде гидроокисей железа раствором аммиака, после окисления хрома до шестивалентного надсернокислым аммонием или хлорной кислотой. | НДИ МХ-0052-2024 | ФР.1.31.2024.49845
Хром металлический | Кальций | 0,0001-0,001 | Атомно-эмиссионный с индуктивно связанной плазмой метод. Основан на возбуждении индуктивно связанной плазмой атомов элементов пробы с последующим измерением интенсивности их излучения. Связь интенсивности аналитической линии с концентрацией элемента в растворе устанавливают с помощью градуировочной характеристики. | НДИ 01.04.161-2025 | ФР.1.31.2025.51390
Хром металлический | Кремний | 0,002-0,005; 0,05-0,10 | Атомно-эмиссионный с индуктивно связанной плазмой метод. Основан на возбуждении индуктивно связанной плазмой атомов элементов пробы с последующим измерением интенсивности их излучения. Связь интенсивности аналитической линии с концентрацией элемента в растворе устанавливают с помощью градуировочной характеристики. | НДИ 01.04.161-2025 | ФР.1.31.2025.51390
Хром металлический | Кремний | 0,05-0,20 | Фотометрический метод. Основан на образовании желтой кремнемолибденовой гетерополикислоты в растворе с кислотностью 1,0-1,5 ед. рН с последующим восстановлением аскорбиновой кислотой до комплексного соединения, окрашенного в синий цвет, с максимумом светопоглощения при длине волны 810-815 нм. Оптимальная массовая концентрация кремния от 4 до 50 мкг в 100 см³ раствора. Влияние фосфора устраняют повышением кислотности раствора или введением щавелевой кислоты. | НДИ МХ-0281-2024 | ФР.1.31.2025.50515
Хром металлический | Медь | 0,0001-0,0005 | Атомно-эмиссионный с индуктивно связанной плазмой метод. Основан на возбуждении индуктивно связанной плазмой атомов элементов пробы с последующим измерением интенсивности их излучения. Связь интенсивности аналитической линии с концентрацией элемента в растворе устанавливают с помощью градуировочной характеристики. | НДИ 01.04.161-2025 | ФР.1.31.2025.51390
Хром металлический | Медь | 0,0002-0,001 | Экстракционно-фотометрический метод. Основан на образовании комплексного соединения меди с диэтилдитиокарбаматом натрия, последующей его экстракции хлороформом и измерении оптической плотности экстракта при длине волны 435 нм. | НДИ МХ-0282-01 Изменение № 1 от 17.01.2005 | -
Хром металлический | Медь | 0,001-0,03 | Экстракционно-фотометрический метод. Основан на образовании комплексного соединения меди с диэтилдитиокарбаматом натрия, последующей его экстракцией хлороформом и измерении оптической плотности экстракта при длине волны 435 нм. Оптимальная концентрация меди 5–30 мкг в 25 см³ экстракта. | НДИ МХ-0059-97 Изменение № 1 от 17.01.2005 | ФР.1.31.2024.49149
Хром металлический | Мышьяк | 0,0002-0,0005 | Фотометрический метод. Основан на образовании желтого мышьяковомолибденового комплекса, последующем его восстановлении аскорбиновой кислотой в хлорнокислом растворе с молярной концентрацией 2,5-4,0 моль/дм³ и измерении интенсивности синей окраски при длине волны 840 нм. Оптимальная концентрация мышьяка составляет 4-10 мкг в 50 см³ раствора. От сопутствующих элементов, мешающих его определению, мышьяк отделяют дистилляцией в виде трихлорида из солянокислого раствора с молярной концентрацией 6 моль/дм³. | НДИ 01.04.56-2012 | -
Хром металлический | Никель | 0,0001-0,0005 | Атомно-эмиссионный с индуктивно связанной плазмой метод. Основан на возбуждении индуктивно связанной плазмой атомов элементов пробы с последующим измерением интенсивности их излучения. Связь интенсивности аналитической линии с концентрацией элемента в растворе устанавливают с помощью градуировочной характеристики. | НДИ 01.04.161-2025 | ФР.1.31.2025.51390
Хром металлический | Олово | 0,0003-0,005 | Инверсионно-вольтамперометрический метод. Основан на предварительном концентрировании олова на ртутно-графитовом электроде при потенциале (-1,0) В относительно хлоридсеребряного электрода с последующей регистрацией поляризационных кривых электрорастворения олова на фоне 1 М соляной кислоты. При анализе хрома металлического олово предварительно отделяют от сопутствующих компонентов осаждением на гидроокиси бериллия при рН 8 или отгонкой в виде тетрабромида. | НДИ 01.04.124-2012 | -
Хром металлический | Фосфор | 0,002-0,005 | Атомно-эмиссионный с индуктивно связанной плазмой метод. Основан на возбуждении индуктивно связанной плазмой атомов элементов пробы с последующим измерением интенсивности их излучения. Связь интенсивности аналитической линии с концентрацией элемента в растворе устанавливают с помощью градуировочной характеристики. | НДИ 01.04.161-2025 | ФР.1.31.2025.51390
Хром металлический | Хром | 96-99,9 | Амперометрический и потенциометрический методы с весовым титрованием. Метод основан на потенциометрическом титровании хрома (VI) раствором соли Мора или амперометрическом титровании избытка соли Мора калием марганцовокислым. Потенциометрическое и амперометрическое титрование производится с использованием автоматического титратора «Титрион», принцип работы которого заключается в управляемом дозировании в анализируемую пробу раствора титранта, расположенного на весах. | НДИ 01.01.02.03.04.05.06.136-2013 Редакция 2019 | ФР.1.31.2020.37343
Хром металлический | Хром | 96-99,9 | Титриметрический метод. Основан на окислении хрома (III) до хрома (VI) надсернокислым аммонием в сернокислой среде в присутствии азотнокислого серебра в качестве катализатора или калием марганцовокислым с последующим восстановлением хрома (VI) раствором соли Мора. Избыток соли Мора оттитровывают раствором марганцовокислого калия, конечную точку титрования устанавливают амперометрически при потенциале + 1,1 В с двумя платиновыми электродами или визуально. При установлении конечной точки титрования потенциометрическим методом с индикаторным платиновым электродом и вольфрамовым электродом сравнения сумму хрома (VI) и ванадия (V) титруют раствором соли Мора. Восстановленный ванадий (IV) окисляют марганцовокислым калием, избыток последнего восстанавливают азотистокислым натрием и титруют ванадий (V) раствором соли Мора. По разности между первым и вторым титрованием определяют массовую долю хрома. | НДИ МХ-0150-2024 | ФР.1.31.2024.49173
Хром металлический, хром азотированный | Кислород | 0,1-0,5 | Инфракрасно-абсорбционный метод (восстановительное плавление в токе инертного газа). Метод определения кислорода основан на плавлении анализируемой пробы в графитовом тигле в токе инертного газа (гелия) в импульсной печи. Выделившийся кислород, реагируя с углеродом тигля, образует оксид углерода (II), который потоком инертного газа переносится в газовый тракт, преобразуется в оксид углерода (IV) и затем поступает в ячейку с инфракрасным излучением. Газовая смесь поглощает энергию определённой длины волны ИК-спектра. Степень поглощения зависит от концентрации газа. Пучок ИК-излучения проходит через фильтр, попадает на ИК-детектор, который выдает электрический сигнал, пропорциональный интенсивности излучения пучка. | НДИ 01.04.199-2025 | ФР.1.31.2025.52818
Цирконовый концентрат | Пятиокись фосфора | 0,02-0,20 | Экстракционно-фотометрический метод. Основан на экстракции фосфора из хлорнокислой среды изобутиловым спиртом в виде фосфорномолибденового комплекса, который восстанавливают в органической фазе до синего комплекса хлористым оловом. Экстракт гомогенизируют ацетоном. Оптическую плотность раствора измеряют в области длин воле 720–750 нм. Оптимальная концентрация фосфора 2–50 мкг в 50 см³ экстракта. | НДИ МХ-0178-99 Изменение № 1 от 17.01.2005 | ФР.1.31.2007.04082
Чугун | Кремний | 0,10-3,0 | Атомно-эмиссионный с индуктивно связанной плазмой метод. Основан на возбуждении атомов индуктивно связанной плазмой, получении атомно-эмиссионного спектра и измерении интенсивности излучения определяемых элементов. Для компенсации матричных влияний пробы определение элементов можно проводить с использованием линий внутреннего стандарта – скандия. Допускается использовать другие аналитические линии, если они обеспечивают определение массовых долей элементов в требуемом диапазоне с точностью, предусмотренной настоящей методикой. | НДИ 01.01.02.03.141-2021 | ФР.1.31.2021.41154
Чугун | Магний | 0,005-0,10 | Атомно-абсорбционный метод. Основан на измерении поглощения абсорбции света атомами магния, образующимися при введении анализируемого раствора в пламя ацетилен-воздух, либо закись азота–ацетилен при длине волны 285,2 нм. Влияние алюминия, титана, ванадия устраняют введением растворов лантана и калия либо растворов стронция и калия, влияние железа – введением в градуировочный график. | НДИ МХ-0020-97 Редакция 2019 | ФР.1.31.2019.36012
Чугун | Магний | 0,05-0,10 | Фотометрический метод. Основан на образовании адсорбционного соединения гидроокиси магния с титановым желтым и измерении оптической плотности раствора при длине волны 490-530 нм. Реакция протекает в щелочной среде (рН 12 и выше). Масса магния 20-100 мкг в 100 см³ раствора. Железо отделяют экстракцией смесью бензола и трибутилового эфира фосфорной кислоты или метилизобутилкетоном. Марганец, медь, свинец, алюминий и остаточные количества железа осаждают диэтилдитиокарбаматом натрия при рН 4-4.5. | НДИ МХ-0232-99 Изменение № 1 от 17.01.2005 | -
Чугун | Марганец | 0,20-5,0 | Атомно-эмиссионный с индуктивно связанной плазмой метод. Основан на возбуждении атомов индуктивно связанной плазмой, получении атомно-эмиссионного спектра и измерении интенсивности излучения определяемых элементов. Для компенсации матричных влияний пробы определение элементов можно проводить с использованием линий внутреннего стандарта – скандия. Допускается использовать другие аналитические линии, если они обеспечивают определение массовых долей элементов в требуемом диапазоне с точностью, предусмотренной настоящей методикой. | НДИ 01.01.02.03.141-2021 | ФР.1.31.2021.41154
Чугун | Марганец | 0,20-5,0 | Титриметрический метод. Основан на окислении ионов двухвалентного марганца в сернокислой среде с молярной концентрацией от 0,5 до 0,7 моль/дм³ до семивалентного надсернокислым аммонием в присутствии катализатора - азотнокислого серебра. Марганцовую кислоту титруют раствором натрия мышьяковистокислого или натрия арсенит-нитрита. Оптимальная масса марганца в титруемом объеме составляет от 0,9 до 5 мг. При окислении марганца надсернокислым аммонием хром (III) окисляется до хрома (VI), окраска которого мешает установлению конечной точки титрования. При содержании хрома менее 5 мг в титруемом объеме определение проводят без отделения хрома, при содержании более 5 мг - хром предварительно отделяют оксидом цинка. Графит мешает титрованию, при определении на фоне перед окислением марганца его необходимо отделить. | НДИ МХ-0196-2020 | ФР.1.31.2021.39951
Чугун | Медь | 0,01-1,0 | Атомно-эмиссионный с индуктивно связанной плазмой метод. Основан на возбуждении атомов индуктивно связанной плазмой, получении атомно-эмиссионного спектра и измерении интенсивности излучения определяемых элементов. Для компенсации матричных влияний пробы определение элементов можно проводить с использованием линий внутреннего стандарта – скандия. Допускается использовать другие аналитические линии, если они обеспечивают определение массовых долей элементов в требуемом диапазоне с точностью, предусмотренной настоящей методикой. | НДИ 01.01.02.03.141-2021 | ФР.1.31.2021.41154
Чугун | Молибден | 0,05-2,0 | Фотометрический метод. Основан на образовании комплексного соединения пятивалентного молибдена с роданид-ионом и измерении интенсивности его окраски при длине волны 460–470 нм. Mo (VI) восстанавливают до Mo (V) в сернокислом растворе (1,2–2 моль/дм³) аскорбиновой кислотой или тиомочевиной в присутствии сернокислой меди. Оптимальная концентрация молибдена 30–300 мкг в 100 см³ раствора. Железо, хром, никель и другие элементы отделяют от молибдена гидроокисью натрия. | НДИ МХ-0017-97 Изменение № 1 от 17.01.2005 Изменение № 2 от 04.02.2026 | ФР.1.31.2024.48795
Чугун | Никель | 1,0-25,0 | Титриметрический метод. Основан на титровании никеля трилоном Б в аммиачной среде в присутствии индикатора – мурексида. От мешающих элементов никель отделяют осаждением в виде диметилглиоксимата никеля. В присутствии кобальта и хрома (более 10 %) никель осаждают после предварительного окисления кобальта (II) до кобальта (III) и хрома (III) до хрома (VI) надсернокислым аммонием в аммиачной и сернокислой среде соответственно. Масса никеля в растворе при осаждении должна быть 0,015-0,03 г. Большие количества меди отделяют осаждением раствором тиоацетамида. | НДИ 01.01.02.03.04.23-2005 Редакция 2014 Изменение № 1 от 25.09.2024 Изменение № 2 от 16.12.2024 Изменение № 3 от 26.01.2026 | ФР.1.31.2015.19475
Чугун | Никель | 2,5-20,0 | Атомно-эмиссионный с индуктивно связанной плазмой метод. Основан на возбуждении атомов индуктивно связанной плазмой, получении атомно-эмиссионного спектра и измерении интенсивности излучения определяемых элементов. Для компенсации матричных влияний пробы определение элементов можно проводить с использованием линий внутреннего стандарта – скандия. Допускается использовать другие аналитические линии, если они обеспечивают определение массовых долей элементов в требуемом диапазоне с точностью, предусмотренной настоящей методикой. | НДИ 01.01.02.03.141-2021 | ФР.1.31.2021.41154
Чугун | Сера | 0,001-0,30 | ИК-абсорбционный метод. Основан на сжигании навески пробы в токе кислорода в присутствии плавня в индукционной или трубчатой печи и определении количества серы путем измерения поглощенного инфракрасного излучения образовавшимся оксидом серы. | НДИ 01.01.02.03.04.36-2014 Редакция 2020 Изменение № 1 от 17.02.2023 | ФР.1.31.2021.39173
Чугун | Титан | 0,002-1,0 | Атомно-эмиссионный с индуктивно связанной плазмой метод. Основан на возбуждении атомов индуктивно связанной плазмой, получении атомно-эмиссионного спектра и измерении интенсивности излучения определяемых элементов. Для компенсации матричных влияний пробы определение элементов можно проводить с использованием линий внутреннего стандарта – скандия. Допускается использовать другие аналитические линии, если они обеспечивают определение массовых долей элементов в требуемом диапазоне с точностью, предусмотренной настоящей методикой. | НДИ 01.01.02.03.141-2021 | ФР.1.31.2021.41154
Чугун | Титан | 0,002-1,5 | Фотометрический метод. Основан на образовании комплексного соединения четырехвалентного титана с диантипирилметаном в среде соляной кислоты с молярной концентрацией 0,5-4 моль/дм³ и последующем измерении оптической плотности раствора в диапазоне длин волн 380-390 нм. Оптимальная концентрация титана 5-120 мкг в 100 см³ раствора. От хрома, никеля и других элементов, влияющих на определение титана, его отделяют осаждением купфероном. Влияние вольфрама устраняют введением ортофосфорной кислоты перед осаждением титана и промыванием осадка разбавленным раствором аммиака. Влияние ниобия устраняют измерением оптической плотности раствора в интервале длин волн 410-450 нм, влияние железа - прибавлением аскорбиновой кислоты. | НДИ МХ-0138-98 Редакция 2015 Изменение № 1 от 29.07.2025 | ФР.1.31.2016.23871
Чугун | Титан | 0,005-1,0 | Фотометрический метод. Основан на образовании комплексного соединения титана (IV) с диантипирилметаном в среде соляной кислоты с молярной концентрацией от 0,5 моль/дм³ до 4 моль/дм³. Оптимальная концентрация титана от 10 до 125 мкг в 100 см³ раствора. Ионы железа (III), молибдена (VI) и ванадия (V), мешающие определению, предвари-тельно восстанавливают аскорбиновой кислотой. | НДИ МХ-0019-97 Редакция 2018 Изменение № 1 от 25.09.2024 Изменение № 2 от 26.01.2026 | ФР.1.31.2019.35838
Чугун | Углерод | 0,01-5,0 | ИК-абсорбционный и кулонометрический методы. Инфракрасно-абсорбционный метод основан на сжигании навески пробы в токе кислорода в присутствии плавня в индукционной печи (~1700 °C) или в устройстве сжигания (1300-1400 °C) и определении количества углерода путем измерения поглощенного инфракрасного излучения образовавшейся двуокисью углерода. Кулонометрический метод основан на сжигании навески пробы в токе кислорода в присутствии плавня при температуре 1300-1400°C, поглощении образовавшейся двуокиси углерода поглотительным раствором с определенным начальным значением рН и последующем измерении (на установке для кулонометрического титрования) количества электричества, затраченного на восстановление исходного значения рН, которое пропорционально массовой доле углерода в навеске пробы. | НДИ 01.01.02.03.04.06.38-2013 Редакция 2020 Изменение № 1 от 10.11.2025 | ФР.1.31.2020.37071
Чугун | Фосфор | 0,001-0,3 | Атомно-эмиссионный с индуктивно связанной плазмой метод. Основан на возбуждении атомов индуктивно связанной плазмой, получении атомно-эмиссионного спектра и измерении интенсивности излучения определяемых элементов. Для компенсации матричных влияний пробы определение элементов можно проводить с использованием линий внутреннего стандарта – скандия. Допускается использовать другие аналитические линии, если они обеспечивают определение массовых долей элементов в требуемом диапазоне с точностью, предусмотренной настоящей методикой. | НДИ 01.01.02.03.141-2021 | ФР.1.31.2021.41154
Чугун | Фосфор | 0,02-1,6 | Фотометрический метод. Основан на образовании желтого фосфорномолибденового гетерополикомплекса, его восстановлении и последующем измерении оптической плотности раствора синего фосфорномолибденового комплекса. В качестве восстановителей используют: ионы двухвалентного железа в присутствии сернистокислого натрия (λ = 680–800 нм), тиомочевину в присутствии ионов меди (λ = 700–850 нм), аскорбиновую кислоту в присутствии калия сурьмяновиннокислого (λ = 880 нм). Оптимальная концентрация фосфора в зависимости от применяемого восстановителя следующая: 3–50 мкг/100 см³ – аскорбиновая кислота; 10–100 мкг/100 см³ – сернистокислый натрий и тиомочевина. Если массовая доля мышьяка превышает массовую долю фосфора более чем в два раза, его отгоняют в виде бромида. | НДИ 01.01.02.04.06.19-2005 Редакция 2014 | ФР.1.31.2015.21534
Чугун | Фосфор | 0,02-1,6 | Фотометрический метод. Основан на образовании желтого фосфорномолибденового гетерополикомплекса, его восстановлении и последующем измерении оптической плотности раствора синего фосфорномолибденового комплекса. В качестве восстановителей используют: ионы двухвалентного железа в присутствии сернистокислого натрия (λ=680-800 нм), тиомочевину в присутствии ионов меди (λ=700-850 нм), аскорбиновую кислоту в присутствии калия сурьмяновиннокислого (λ=880 нм). Оптимальная масса фосфора в зависимости от применяемого восстановителя следующая: 3-50 мкг/100 см³ – аскорбиновая кислота; 10-100 мкг/100 см³ – сернистокислый натрий и тиомочевина. Если массовая доля мышьяка превышает массовую долю фосфора более чем в два раза, его отгоняют в виде бромида. При массовой доле хрома более 3 % его отгоняют в виде хлористого хромила. | НДИ МХ-0229-2013 | ФР.1.31.2016.23867
Чугун | Хром | 0,5-3,0 | Атомно-эмиссионный с индуктивно связанной плазмой метод. Основан на возбуждении атомов индуктивно связанной плазмой, получении атомно-эмиссионного спектра и измерении интенсивности излучения определяемых элементов. Для компенсации матричных влияний пробы определение элементов можно проводить с использованием линий внутреннего стандарта – скандия. Допускается использовать другие аналитические линии, если они обеспечивают определение массовых долей элементов в требуемом диапазоне с точностью, предусмотренной настоящей методикой. | НДИ 01.01.02.03.141-2021 | ФР.1.31.2021.41154
Чугун нелегированный | Фосфор | 0,08-2,0 | Титриметрический метод. Основан на осаждении пятивалентного фосфора в виде желтого фосфорномолибденового комплекса с последующим растворением осадка в растворе гидроокиси натрия, избыток которого титруют азотной кислотой. | НДИ МХ-0218-99 Изменение № 1 от 17.01.2005 | ФР.1.31.2008.04547
Чугун, сталь углеродистая и низколегированная | Церий | 0,0010-0,010 | Фотометрический метод. Основан на образовании комплексного соединения РЗМ с арсеназо III в присутствии молибдат-иона при рН 3,6-3,8. Мерой оптической плотности комплекса церия (III) с арсеназо III служит разность между оптическими плотностями раствора, содержащего церий (III), лантан и другие РЗМ, и раствора, содержащего РЗМ после окисления церия (III) марганцовокислым калием до церия (IV), не взаимодействующего с арсеназо III в присутствии молибдат-иона. Измерение оптической плотности растворов проводят при длине волны 676 нм Оптимальная концентрация церия 2-15 мкг в 50 см³ раствора. РЗМ отделяют от железа и других мешающих элементов адсорбцией фторидов РЗМ на диоксиде кремния или осаждением в виде оксалатов с коллектором кальцием. | НДИ МХ-0236-99 Изменение № 1 от 17.01.2005 | ФР.1.31.2008.04802
Шамот, глина формовочная бентонитовая | Оксид марганца (II) | 0,02-0,10 | Фотометрический метод. Основан на окислении марганца (II) до пермарганат-ионов калием (натрием) иоднокислым в сернокислой среде в присутствии фосфорной кислоты, устраняющей влияние железа. Оптическую плотность раствора измеряют при длине волны 520-530 нм относительно раствора сравнения, в котором перманганат-ионы восстанавливают натрием азотистокислым. Оптимальная концентрация оксида марганца (II) составляет 50-250 мкг в 100 см³ раствора. | НДИ МХ-0210-99 Изменение № 1 от 17.01.2005 | ФР.1.31.2008.04540
Шамот, глина формовочная бентонитовая | Диоксид кремния | 50-85 | Гравиметрический метод. Основан на выделении кремниевой кислоты путем двукратного выпаривания раствора с хлорной кислотой. Для более точного определения кремния в фильтрате после двукратного выделения кремниевой кислоты осаждают гидроокиси, которые растворяют в соляной кислоте, прибавляют серную кислоту и выделяют оставшуюся кремниевую кислоту, выпаривая раствор до паров серного ангидрида. Прокаленный осадок диоксида кремния обрабатывают фтористоводородной и серной кислотами для учета примесей. После обработки остаток прокаливают при температуре 1000 °C. | НДИ 01.05.21-2005 | -
Шамот, глина формовочная бентонитовая | Оксид титана (ІV) | 1,0-2,0 | Фотометрический метод. Основан на образовании окрашенного в желтый цвет устойчивого комплексного соединения титана (IV) с диантипирилметаном в 0,5-4 М солянокислой среде и измерении интенсивности окраски при длине волны 380-390 нм. Оптимальная концентрация оксида титана (IV) 50-200 мкг в 100 см³ раствора. Влияние железа (III) устраняют прибавлением аскорбиновой кислоты. | НДИ 01.05.30-2005 | -
Шамот, глина формовочная бентонитовая | Оксид алюминия | 10-45 | Титриметрический метод. Основан на образовании комплекса алюминия с трилоном Б в кислой среде и последующем титровании избытка трилона Б раствором уксуснокислого цинка в присутствии индикатора ксиленолового оранжевого (рН 5,5 – 6). Алюминий отделяют от кальция, магния и марганца осаждением уротропином или аммиаком, от железа и титана – гидроксидом натрия. | НДИ 01.05.31-2005 | -
Шлак | Железо общее | 0,5-25 | Титриметрический метод. Основан на восстановлении железа (III) раствором двухлористого олова до железа (II) и титровании последнего раствором двухромовокислого калия в присутствии индикатора – дифениламинсульфоната натрия. В присутствии платины проводят отделение железа аммиаком. | НДИ 01.05.92-2013 | ФР.1.31.2014.17605
Шлак | Железо общее | 10,0-30 | Атомно-эмиссионный с индуктивно связанной плазмой метод. Основан на возбуждении атомов элементов при введении анализируемого раствора в индуктивно связанную плазму и последующем измерении интенсивности излучения атомами определяемых элементов. Связь интенсивности аналитической линии с концентрацией элемента в растворе устанавливают с помощью градуировочной характеристики. | НДИ 01.05.146-2025 | ФР.1.31.2025.52411
Шлак | Железо общее | 15,0-25 | Титриметрический метод. Основан на восстановлении железа (III) раствором двухлористого олова до железа (II) и титровании последнего раствором двухромовокислого калия в присутствии индикатора – дифениламинсульфоната натрия. | НДИ МХ-0163-99 Изменение № 1 от 17.01.2005 | ФР.1.31.2025.50975
Шлак | Оксид алюминия | 1,0-10,0 | Атомно-эмиссионный с индуктивно связанной плазмой метод. Основан на возбуждении атомов элементов при введении анализируемого раствора в индуктивно связанную плазму и последующем измерении интенсивности излучения атомами определяемых элементов. Связь интенсивности аналитической линии с концентрацией элемента в растворе устанавливают с помощью градуировочной характеристики. | НДИ 01.05.146-2025 | ФР.1.31.2025.52411
Шлак | Оксид ванадия (V) | 20-50 | Атомно-эмиссионный с индуктивно связанной плазмой метод. Основан на возбуждении атомов элементов при введении анализируемого раствора в индуктивно связанную плазму и последующем измерении интенсивности излучения атомами определяемых элементов. Связь интенсивности аналитической линии с концентрацией элемента в растворе устанавливают с помощью градуировочной характеристики. | НДИ 01.05.146-2025 | ФР.1.31.2025.52411
Шлак | Оксид железа (II) | 0,4-30 | Титриметрический метод. Основан на титровании двухвалентного железа раствором калия двухромовокислого в присутствии индикатора дифениламинсульфоната натрия. | НДИ 01.05.79-2012 | ФР.1.31.2015.21540
Шлак | Оксид калия | 0,1-1,0 | Атомно-эмиссионный метод (с возбуждением в пламени). Основан на измерении интенсивности излучения атомов калия при длине волны 766,5 нм и атомов натрия при длине волны 589,0 нм. Для атомизации пробы используется пламя ацетилен - воздух. Связь интенсивности излучения с концентрацией элемента в растворе устанавливают с помощью градуировочной характеристики. Взаимное влияние щелочных элементов устраняют введением раствора соли цезия. | НДИ МХ-0114-2025 | ФР.1.31.2025.52656
Шлак | Оксид кальция | 1,0-5,0; 15-50 | Атомно-эмиссионный с индуктивно связанной плазмой метод. Основан на возбуждении атомов элементов при введении анализируемого раствора в индуктивно связанную плазму и последующем измерении интенсивности излучения атомами определяемых элементов. Связь интенсивности аналитической линии с концентрацией элемента в растворе устанавливают с помощью градуировочной характеристики. | НДИ 01.05.146-2025 | ФР.1.31.2025.52411
Шлак | Оксид кальция | 1,0-50 | Атомно-абсорбционный метод. Основан на измерении поглощения излучения ламп с полым катодом атомами кальция при длине волны 422,7 нм. Для атомизации раствора используют пламя воздух–ацетилен, либо закись азота–ацетилен. Оптимальная концентрация кальция – от 0,001 до 5 мкг/см³. Влияние алюминия на абсорбцию кальция устраняют введением раствора лантана и калия, влияние железа – введением в градуировочный график. | НДИ 01.05.06.149-2015 Редакция 2019 | ФР.1.31.2020.37070
Шлак | Оксид кальция | 25-50 | Титриметрический метод. Основан на титровании кальция раствором трилона Б при рН 13 в присутствии смеси индикаторов флуорексона и тимолфталеина и магния в сумме с кальцием при рН 9-10 в присутствии индикатора эриохром черного Т после отделения железа, хрома, алюминия осаждением в виде гидроокисей уротропином с одновременным отделением марганца в виде диэтилдитиокарбамата марганца или гидратированной двуокиси марганца. | НДИ МХ-0212-99 Редакция 2020 | ФР.1.31.2021.39166
Шлак | Оксид кальция | 5,0-50 | Титриметрический и гравиметрический методы. Титриметрический метод определения оксида кальция основан на выделении кальция в виде оксалата и титровании марганцовокислым калием щавелевой кислоты, выделившейся при растворении осадка оксалата кальция в разбавленной серной кислоте в количестве, эквивалентном количеству кальция в растворе. Гравиметрический метод определения оксида кальция основан на осаждении кальция в виде оксалата с последующим прокаливанием до оксида кальция. Магний осаждают в виде двойной соли MgNH4PO4 и прокаливают до пирофосфата магния. | НДИ МХ-0130-98 Изменение № 1 от 17.01.2005 | ФР.1.31.2024.50088
Шлак | Оксид кремния | 10,0-50 | Атомно-эмиссионный с индуктивно связанной плазмой метод. Основан на возбуждении атомов элементов при введении анализируемого раствора в индуктивно связанную плазму и последующем измерении интенсивности излучения атомами определяемых элементов. Связь интенсивности аналитической линии с концентрацией элемента в растворе устанавливают с помощью градуировочной характеристики. | НДИ 01.05.146-2025 | ФР.1.31.2025.52411
Шлак | Оксид кремния | 10,0-50 | Гравиметрический метод. Основан на выделении кремниевой кислоты в присутствии желатина из солянокислого раствора при температуре не выше 60 °C. Прокаленный осадок оксида кремния обрабатывают фтористоводородной и серной кислотами для учета примесей. После обработки остаток прокаливают при температуре 1000 °C. | НДИ МХ-0133-98, Редакция 2014 | ФР.1.31.2015.20707
Шлак | Оксид магния | 1,0-20 | Атомно-эмиссионный с индуктивно связанной плазмой метод. Основан на возбуждении атомов элементов при введении анализируемого раствора в индуктивно связанную плазму и последующем измерении интенсивности излучения атомами определяемых элементов. Связь интенсивности аналитической линии с концентрацией элемента в растворе устанавливают с помощью градуировочной характеристики. | НДИ 01.05.146-2025 | ФР.1.31.2025.52411
Шлак | Оксид магния | 1,0-20 | Титриметрический и гравиметрический методы. Титриметрический метод определения оксида кальция основан на выделении кальция в виде оксалата и титровании марганцовокислым калием щавелевой кислоты, выделившейся при растворении осадка оксалата кальция в разбавленной серной кислоте в количестве, эквивалентном количеству кальция в растворе. Гравиметрический метод определения оксида кальция основан на осаждении кальция в виде оксалата с последующим прокаливанием до оксида кальция. Магний осаждают в виде двойной соли MgNH4PO4 и прокаливают до пирофосфата магния. | НДИ МХ-0130-98 Изменение № 1 от 17.01.2005 | ФР.1.31.2024.50088
Шлак | Оксид магния | 2,0-10,0 | Атомно-абсорбционный метод. Основан на измерении поглощения излучения ламп с полым катодом атомами магния при длине волны 285,2 нм. Для атомизации раствора используют пламя воздух–ацетилен, либо закись азота–ацетилен. Оптимальная концентрация магния в анализируемом растворе от 0,0002 до 0,5 мкг/см³. Влияние алюминия на абсорбцию магния устраняют введением раствора лантана и калия, влияние железа – введением в градуировочный график. | НДИ 01.05.06.149-2015 Редакция 2019 | ФР.1.31.2020.37070
Шлак | Оксид магния | 2,0-20 | Титриметрический метод. Основан на титровании кальция раствором трилона Б при рН 13 в присутствии смеси индикаторов флуорексона и тимолфталеина и магния в сумме с кальцием при рН 9-10 в присутствии индикатора эриохром черного Т после отделения железа, хрома, алюминия осаждением в виде гидроокисей уротропином с одновременным отделением марганца в виде диэтилдитиокарбамата марганца или гидратированной двуокиси марганца. | НДИ МХ-0212-99 Редакция 2020 | ФР.1.31.2021.39166
Шлак | Оксид марганца (II) | 0,10-20,0 | Атомно-эмиссионный с индуктивно связанной плазмой метод. Основан на возбуждении атомов элементов при введении анализируемого раствора в индуктивно связанную плазму и последующем измерении интенсивности излучения атомами определяемых элементов. Связь интенсивности аналитической линии с концентрацией элемента в растворе устанавливают с помощью градуировочной характеристики. | НДИ 01.05.146-2025 | ФР.1.31.2025.52411
Шлак | Оксид марганца (II) | 0,20-7,0 | Фотометрический метод. Основан на окислении марганца (II) до пермарганат-ионов калием (натрием) иоднокислым в сернокислой среде в присутствии фосфорной кислоты, устраняющей влияние железа. Оптическую плотность раствора измеряют при длине волны 520–530 нм относительно раствора сравнения, в котором перманганат-ионы восстанавливают натрием азотистокислым. Оптимальная концентрация оксида марганца (II) составляет 50–500 мкг в 100 см³ раствора. | НДИ МХ-0209-99 Изменение № 1 от 17.01.2005 | ФР.1.31.2008.04375
Шлак | Оксид марганца (II) | 3,0-8,0 | Титриметрический метод. Основан на окислении ионов двухвалентного марганца в сернокислой среде (0,5-0,7 моль/дм³) до семивалентного аммонием надсернокислым в присутствии катализатора азотнокислого серебра. Марганцовую кислоту титруют раствором натрия мышьяковистого. Оптимальная концентрация оксида марганца (II) составляет 3-8 мг в 150 см³ раствора. | НДИ МХ-0211-99 Изменение № 1 от 17.01.2005 | ФР.1.31.2008.04541
Шлак | Оксид натрия | 0,2-2,0 | Атомно-эмиссионный метод (с возбуждением в пламени). Основан на измерении интенсивности излучения атомов калия при длине волны 766,5 нм и атомов натрия при длине волны 589,0 нм. Для атомизации пробы используется пламя ацетилен - воздух. Связь интенсивности излучения с концентрацией элемента в растворе устанавливают с помощью градуировочной характеристики. Взаимное влияние щелочных элементов устраняют введением раствора соли цезия. | НДИ МХ-0114-2025 | ФР.1.31.2025.52656
Шлак | Оксид титана (IV) | 0,1-10,0 | Атомно-эмиссионный с индуктивно связанной плазмой метод. Основан на возбуждении атомов элементов при введении анализируемого раствора в индуктивно связанную плазму и последующем измерении интенсивности излучения атомами определяемых элементов. Связь интенсивности аналитической линии с концентрацией элемента в растворе устанавливают с помощью градуировочной характеристики. | НДИ 01.05.146-2025 | ФР.1.31.2025.52411
Шлак | Оксид титана (IV) | 0,2-10,0 | Фотометрический метод. Основан на образовании окрашенного в желтый цвет устойчивого комплексного соединения титана (IV) с диантипирилметаном в среде соляной кислоты с молярной концентрацией 0,5-4 моль/дм³ и измерении интенсивности окраски при длине волны 370-390 нм. Массовая концентрация оксида титана (IV) при образовании комплекса 25-250 мкг и 300-800 мкг в 100 см³ в варианте абсолютной и дифференциальной спектрофотометрии соответственно. Влияние железа (III) и ванадия (V) устраняют прибавлением аскорбиновой кислоты. | НДИ МХ-0220-99 Редакция 2014 | ФР.1.31.2015.21536
Шлак | Оксид хрома (III) | 2,0-7,0 | Атомно-эмиссионный с индуктивно связанной плазмой метод. Основан на возбуждении атомов элементов при введении анализируемого раствора в индуктивно связанную плазму и последующем измерении интенсивности излучения атомами определяемых элементов. Связь интенсивности аналитической линии с концентрацией элемента в растворе устанавливают с помощью градуировочной характеристики. | НДИ 01.05.146-2025 | ФР.1.31.2025.52411
Шлак | Оксид ванадия (V) | 0,1-0,5 | Амперометрический метод. Основан на амперометрическом титровании ванадия (V) раствором двойной сернокислой соли закиси железа и аммония в сернокислой среде (1,5–3 моль/дм³) с двумя платиновыми электродами при потенциале +(0,4–0,7) В или платиновым и каломельным электродами при потенциале +(0,8–0,9) В по току окисления избыточных ионов железа (II). Ванадий (IV) окисляют до ванадия (V) марганцовокислым калием, избыток последнего восстанавливают азотистокислым натрием. Влияние хрома устраняют введением уксуснокислого натрия. | НДИ МХ-0222-99 Изменение № 1 от 17.01.2005 | ФР.1.31.2008.04550
Шлак | Сера | 0,005-0,5 | Титриметрический йодометрический метод. Основан на сжигании навески в токе кислорода при температуре 1300-1350 °C, поглощении образующегося оксида серы водой и титровании сернистой кислоты раствором иодид-иодата в присутствии индикатора крахмала. | НДИ 01.05.06.26-2014 Редакция 2019 | ФР.1.31.2019.35024
Шлак | Сера | 0,005-2,0 | Инфракрасно-абсорбционный метод. Основан на сжигании навески пробы в токе кислорода в присутствии плавня в индукционной (~1700 °C) или трубчатой (1325-1375 °C) печи и определении количества серы путем измерения поглощенного инфракрасного излучения образовавшимся оксидом серы. | НДИ 01.05.06.24-2005 Редакция 2019 | ФР.1.31.2019.33815
Шлак | Сера | 0,01-2,0 | Титриметрический алкалиметрический метод. Основан на сжигании навески в токе кислорода при температуре 1300-1350 °C с последующим поглощением сернистого газа слабокислым раствором пероксида водорода и титровании образовавшейся серной кислоты раствором щелочи в присутствии индикатора. | НДИ 01.05.06.25-2005 Редакция 2015 | ФР.1.31.2015.20715
Шлак | Фосфор | 0,005-0,30 | Фотометрический метод. Основан на измерении интенсивности окраски восстановленного фосфорномолибденового комплекса. В качестве восстановителя используют сернокислый гидразин. Оптимальная концентрация фосфора от 3 до 60 мкг в 50 см³ раствора (восстановление из сернокислых растворов) и от 3 до 100 мкг в 100 см³ раствора (восстановление из хлорнокислых растворов). | НДИ МХ-0217-99 Редакция 2017 | ФР.1.31.2018.28845
Шлак | Фосфор | 0,02-0,50 | Атомно-эмиссионный с индуктивно связанной плазмой метод. Основан на возбуждении атомов элементов при введении анализируемого раствора в индуктивно связанную плазму и последующем измерении интенсивности излучения атомами определяемых элементов. Связь интенсивности аналитической линии с концентрацией элемента в растворе устанавливают с помощью градуировочной характеристики. | НДИ 01.05.146-2025 | ФР.1.31.2025.52411
Шлак | Фосфор | 0,20-0,30 | Титриметрический метод. Основан на осаждении пятивалентного фосфора в виде желтого фосфорномолибденового комплекса с последующим растворением осадка в растворе гидроокиси натрия, избыток которого титруют азотной кислотой. | НДИ МХ-0218-99 Изменение № 1 от 17.01.2005 | ФР.1.31.2008.04547
Шлак ванадиевый | Железо общее | 20-40 | Титриметрический метод. Основан на восстановлении железа (III) раствором двухлористого олова до железа (II) в слабокислой среде и титровании последнего раствором двухромовокислого калия в присутствии индикатора – дифениламинсульфоната натрия. Для устранения окисления двухлористого олова двухромовокислым калием, его избыток окисляют раствором двухлористой ртути. Основную массу ванадия отделяют осаждением железа гидроксидом натрия или сплавлением анализируемой пробы со смесью углекислого натрия и пероксида натрия. Оставшиеся количества ванадия в слабо солянокислой среде (приблизительно 1,7 моль/дм³) в присутствии фтористого аммония не мешают определению. Предельно допустимые содержания титана зависят от массовой доли железа. Для устранения влияния титана вводится операция предварительного окисления его калием марганцовокислым перед восстановлением железа раствором двухлористого олова. | НДИ МХ-0104-2025 | ФР.1.31.2025.52048
Шлак ванадиевый | Оксид алюминия | 0,7-3,0 | Титриметрический метод. Основан на образовании комплекса алюминия с трилоном Б в кислой среде и последующем титровании избытка трилона Б раствором уксуснокислого цинка в присутствии индикатора ксиленолового оранжевого (рН 5,5-6). Алюминий отделяют от кальция, магния, марганца осаждением уротропином, от железа, хрома, титана и ванадия – гидроксидом натрия в присутствии хлористого бария. Влияние остаточных количеств ванадия устраняют пероксидом водорода, который вводят в раствор перед титрованием. | НДИ МХ-0109-98 Изменение № 1 от 17.01.2005 | ФР.1.31.2024.49881
Шлак ванадиевый | Оксид ванадия (V) | 20-30 | Титриметрический метод. Основан на окислении ванадия (IV) марганцовокислым калием в кислой среде и титровании ванадия (V) раствором двойной сернокислой соли закиси железа и аммония (соль Мора). Конечную точку титрования определяют амперометрическим или потенциометрическим способом. Влияние хрома при титровании устраняют введением раствора уксуснокислого натрия. | НДИ МХ-0066-2025 | ФР.1.31.2025.51749
Шлак ванадиевый | Оксид кальция | 1,0-2,0 | Титриметрический метод. Основан на титровании перманганатом калия щавелевой кислоты, выделившейся при растворении осадка оксалата кальция в разбавленной серной кислоте в количестве, эквивалентном количеству кальция в растворе. Оксалат кальция осаждают после предварительного отделения полуторных окислов аммиаком, марганца – аммиаком в присутствии окислителя – бромной воды. | НДИ МХ-0213-99 Изменение № 1 от 17.01.2005 | ФР.1.31.2008.04543
Шлак ванадиевый | Оксид кальция | 1,0-2,0 | Титриметрический метод. Основан на выделении кальция в виде оксалата и титровании марганцовокислым калием щавелевой кислоты, выделившейся при растворении осадка оксалата кальция в разбавленной серной кислоте в количестве, эквивалентном количеству кальция в растворе. | НДИ 01.05.12.13-2004 Редакция 2014 | ФР.1.31.2015.19474
Шлак ванадиевый | Оксид кальция | 1,0-2,0 | Атомно-абсорбционный метод. Основан на измерении поглощения излучения ламп с полым катодом атомами кальция при длине волны 422,7 нм в пламени ацетилен-воздух или ацетилен-закись азота. Влияние алюминия устраняют введением раствора лантана. | НДИ 01.05.12.14-2004 Редакция 2014 | ФР.1.31.2018.28940
Шлак ванадиевый | Оксид кремния (IV) | 10,0-20,0 | Гравиметрический метод. Основан на выделении кремниевой кислоты в присутствии желатина из солянокислого раствора с добавлением перекиси водорода для предотвращения гидролиза титана. Разложение навески пробы проводят растворением в соляной кислоте с доплавлением нерастворимого остатка с углекислым натрием или спеканием с углекислым натрием. | НДИ МХ-0099-97 Изменение № 1 от 17.01.2005 | ФР.1.31.2024.49258
Шлак ванадиевый | Оксид магния | 1,0-4,0 | Атомно-абсорбционный метод. Основан на измерении поглощения излучения ламп с полым катодом атомами магния при длине волны 285,2 нм в пламени ацетилен-воздух или ацетилен-закись азота. Влияние алюминия устраняют введением раствора лантана. | НДИ 01.05.12.14-2004 Редакция 2014 | ФР.1.31.2018.28940
Шлак ванадиевый | Оксид магния | 1,0-4,0 | Гравиметрический метод. Основан на осаждении магния в виде двойной соли фосфата магния-аммония в фильтрате после отделения кальция с последующим прокаливанием фосфата до пирофосфата магния. | НДИ МХ-0213-99 Изменение № 1 от 17.01.2005 | ФР.1.31.2008.04543
Шлак ванадиевый | Оксид марганца (II) | 5,0-15,0 | Фотометрический метод. Основан на окислении ионов марганца (II) до перманганат-ионов калием иоднокислым в сернокислой среде (0,5–1,8 моль/дм³) в присутствии фосфорной кислоты, устраняющей влияние железа. Влияние ванадия, хрома учитывают измерением оптической плотности при длине волны 520–530 нм относительно раствора сравнения, в котором перманганат-ионы восстанавливают азотистокислым натрием. Оптимальная концентрация марганца 200–1200 мкг в 200 см³ раствора. | НДИ МХ-0097-97 Изменение № 1 от 17.01.2005 | ФР.1.31.2024.49256
Шлак ванадиевый | Оксид марганца (II) | 5,0-15,0 | Титриметрический метод. Основан на окислении ионов двухвалентного марганца в сернокислой среде (0,5–0,7 моль/дм³) до семивалентного надсернокислым аммонием в присутствии катализатора азотнокислого серебра. Марганцевую кислоту титруют раствором натрия мышьяковистокислого. Оптимальная концентрация составляет 0,9–4,0 мг марганца в 150 см³ раствора. Мешающие определению марганца хром, железо, титан и ванадий предварительно отделяют окисью цинка. | НДИ МХ-0102-98 Изменение № 1 от 17.01.2005 | ФР.1.31.2024.49421
Шлак ванадиевый | Оксид хрома (III) | 2,0-5,0 | Титриметрический метод. Основан на окислении хрома (III) и ванадия (IV) до хрома (VI) и ванадия (V) надсернокислым аммонием в сернокислой (не более 0,9 М) среде в присутствии катализатора - азотнокислого серебра. Бихромат- и ванадат- ионы оттитровывают раствором двойной соли сернокислого железа (II) и аммония (соли Мора) потенциометрическим методом с платиновым и вольфрамовым электродами. Восстановленный ванадий окисляют на холоду марганцовокислым калием, избыток последнего восстанавливают азотистокислым натрием и титруют ванадат-ион раствором соли Мора. По разности между первым и вторым титрованиями определяют содержание хрома. При визуальном титровании хром (VI) и ванадий (V) восстанавливают раствором двойной соли сернокислого железа (II) и аммония, избыток которого оттитровывают раствором марганцовокислого калия до появления слаборозовой окраски. Ванадий не мешает определению. | НДИ МХ-0108-98 Изменение № 1 от 17.01.2005 | ФР.1.31.2024.49439
Шлак ванадиевый | Фосфор | 0,005-0,02 | Экстракционно-фотометрический метод. Основан на экстракции фосфора из хлорнокислой среды изобутиловым спиртом в виде желтого фосфорномолибденового комплекса, который восстанавливают в органической фазе до синего комплекса двухлористым оловом. Экстракт гомогенизируют ацетоном и измеряют оптическую плотность раствора при длине волны 720 нм. Оптимальная концентрация фосфора 3-10 мкг в 50 см³ экстракта. Влияние мышьяка при массовой доле более, чем в два раза превышающей массовую долю фосфора, устраняют отгонкой в виде трихлорида. Влияние хрома при его массовой доле более 3 % устраняют отгонкой в виде хлористого хромила. | НДИ МХ-0216-99 Изменение № 1 от 17.01.2005 | ФР.1.31.2008.04545
Шлак марганцевый | Марганец | 40-60 | Потенциометрический метод с весовым титрованием. Метод основан на потенциометрическом титровании марганца (II) раствором марганцевокислого калия в нейтральной среде (при рН ~7) в присутствии комплексообразователя – пирофосфорнокислого натрия. Потенциометрическое титрование производится с использованием автоматического титратора «Титрион», принцип работы которого заключается в управляемом дозировании в анализируемую пробу раствора титранта, расположенного на весах. | НДИ 01.01.02.04.05.06.145-2014 | ФР.1.31.2016.25287
Шлак марганцевый | Марганец | 40-60 | Потенциометрический метод. Основан на реакции окисления марганца (II) раствором марганцовокислого калия до марганца (III) в нейтральной среде (при рН ≈ 7) в присутствии пирофосфорнокислого натрия. | НДИ МХ-0168-99 Изменение № 1 от 17.01.2005 | ФР.1.31.2007.04075
Шлак, полупродукт глиноземистый | Железо общее | 0,2-2,0 | Фотометрический метод. Основан на измерении светопоглощения комплексного соединения двухва-лентного железа с 1,10-фенантролином при длине волны 510-520 нм. Для восстановления железа применяют аскорбиновую кислоту. Оптимальная концентрация железа при образовании окрашенного комплекса 50-200 мкг в 100 см³ раствора. | НДИ МХ-0140-98 Изменение № 1 от 17.01.2005 | ФР.1.31.2024.49491
Шлак, полупродукт глиноземистый | Оксид хрома (III) | 0,5-1,0 | Фотометрический метод. Основан на окислении дифенилкарбазида шестивалентным хромом в сернокислой среде и измерении интенсивности красно-фиолетовой окраски образующегося соединения при длине волны 540 нм. Оптимальная массовая концентрация хрома от 5 до 30 мкг в 100 см³ раствора. | НДИ МХ-0227-99 Изменение № 1 от 17.01.2005 | ФР.1.31.2008.04554
Шлак, Руды железные, концентраты, агломераты и окатыши | Оксид алюминия | 1,0-20 | Титриметрический метод. Основан на образовании комплексного соединения алюминия с трилоном Б в кислой среде и последующем титровании избытка трилона Б раствором уксуснокислого цинка в присутствии индикатора – ксиленолового оранжевого (рН 5,5-6). Алюминий отделяют от кальция, магния осаждением его уротропином с последующим отделением железа, хрома и титана осаждением гидроксидом натрия. | НДИ МХ-0112-98, Редакция 2019 | ФР.1.31.2019.35632
Шлак, флюс сварочный плавленый | Диоксид кремния | 10,0-50 | Гравиметрический метод. Основан на выделении кремниевой кислоты в присутствии желатина из солянокислого или соляносернокислого растворов при температуре не выше 60 °С. Прокаленный осадок диоксида кремния обрабатывают фтористоводородной и серной кислотами для учета примесей. После обработки остаток прокаливают при температуре 1000 °С. | НДИ МХ-0134-98 Изменение № 1 от 17.01.2005 | ФР.1.31.2024.48807
Шлак, флюс сварочный плавленый | Диоксид кремния | 10,0-50 | Гравиметрический метод. Основан на выделении кремниевой кислоты путем двукратного выпаривания раствора с хлорной кислотой. Прокаленный осадок диоксида кремния обрабатывают фтористоводородной и серной кислотами для учета примесей. После обработки остаток прокаливают при температуре 1000 °С. | НДИ МХ-0135-98 Изменение № 1 от 17.01.2005 | ФР.1.31.2024.49895
Шлаки | Оксид ванадия (V) | 0,1-0,5 | Амперометрический и потенциометрический методы с весовым титрованием. Метод основан на окислении ванадия (IV) марганцовокислым калием в сернокислой среде с молярной концентрацией от 1,5 до 3 моль/дм³ и титровании ванадия (V) раствором двойной сернокислой соли закиси железа и аммония. Конечную точку титрования устанавливают амперометрически или потенциометрически. Потенциометрическое и амперометрическое титрование производится с использованием автоматического титратора «Титрион», принцип работы которого заключается в управляемом дозировании в анализируемую пробу раствора титранта, расположенного на весах. При содержании хрома более 3 % проводят отгонку в виде хлористого хромила или окисляют хром (III) до хрома (VI) надсернокислым аммонием c последующим осаждением ванадия на гидроксиде железа. Влияние остаточного хрома устраняют введением уксуснокислого натрия, вольфрама – отделением его в виде вольфрамовой кислоты и присоединением ванадия из остатка после повторного гидролитического выделения вольфрама. | НДИ 01.01.02.03.04.05.06.128-2013 Редакция 2018 | ФР.1.31.2019.35402
Шлаки | Оксид марганца (II) | 0,5-5,0 | Потенциометрический метод с весовым титрованием. Метод основан на потенциометрическом титровании марганца (II) раствором марганцевокислого калия в нейтральной среде (при рН ~7) в присутствии комплексообразователя – пирофосфорнокислого натрия. Потенциометрическое титрование производится с использованием автоматического титратора «Титрион», принцип работы которого заключается в управляемом дозировании в анализируемую пробу раствора титранта, расположенного на весах. | НДИ 01.01.02.04.05.06.145-2014 | ФР.1.31.2016.25287
Шлаки | Сера | 0,02-2,0 | Гравиметрический метод. Основан на осаждении сульфат-иона в виде сернокислого бария раствором хлористого бария в слабосолянокислой среде. Разложение пробы проводят окислительным щелочным спеканием со смесью углекислого натрия и марганцовокислого калия. | НДИ 01.05.06.09.41-2005 Редакция 2020 | ФР.1.31.2021.39170

## Спектральные методики
Перечень методик измерений, аттестованных Закрытым акционерным обществом «Институт стандартных образцов» |  |  |  |  | Актуализирован: 24.03.2026
Объект аналитического контроля | Определяемый элемент/ компонент | Диапазон измерения, % | Метод измерений | Номер нормативного документа (НД) | Номер в реестре аттестованных методик (методов) измерений в ФИФ
Бронзы безоловянные | Алюминий | 5-15 | Метод атомно-эмиссионного спектрального анализа. Основан на возбуждении атомов элементов в бронзах электрическим разрядом, разложении излучения в спектр, измерении аналитических сигналов, пропорциональных интенсивности или логарифму интенсивности спектральных линий и последующем определении массовой доли элементов с помощью градуировочных характеристик. | НДИ 02.07.09-2018 | ФР.1.31.2019.35723
Бронзы безоловянные | Алюминий | 5-15 | Рентгенофлуоресцентный метод. Основан на зависимости интенсивности характеристических линий флуоресценции элемента от его массовой доли в пробе. Возбуждаемое первичным рентгеновским излучением характеристическое излучение элементов в пробе разлагается в спектр с последующим измерением аналитических сигналов и определением массовой доли элементов с помощью градуировочных характеристик. | НДИ 02.07.11-2019 | ФР.1.31.2020.36825
Бронзы безоловянные | Железо | 0,05-5,0 | Метод атомно-эмиссионного спектрального анализа. Основан на возбуждении атомов элементов в бронзах электрическим разрядом, разложении излучения в спектр, измерении аналитических сигналов, пропорциональных интенсивности или логарифму интенсивности спектральных линий и последующем определении массовой доли элементов с помощью градуировочных характеристик. | НДИ 02.07.09-2018 | ФР.1.31.2019.35723
Бронзы безоловянные | Железо | 0,05-5,0 | Рентгенофлуоресцентный метод. Основан на зависимости интенсивности характеристических линий флуоресценции элемента от его массовой доли в пробе. Возбуждаемое первичным рентгеновским излучением характеристическое излучение элементов в пробе разлагается в спектр с последующим измерением аналитических сигналов и определением массовой доли элементов с помощью градуировочных характеристик. | НДИ 02.07.11-2019 | ФР.1.31.2020.36825
Бронзы безоловянные | Кремний | 0,02-0,5 | Метод атомно-эмиссионного спектрального анализа. Основан на возбуждении атомов элементов в бронзах электрическим разрядом, разложении излучения в спектр, измерении аналитических сигналов, пропорциональных интенсивности или логарифму интенсивности спектральных линий и последующем определении массовой доли элементов с помощью градуировочных характеристик. | НДИ 02.07.09-2018 | ФР.1.31.2019.35723
Бронзы безоловянные | Кремний | 0,02-0,5 | Рентгенофлуоресцентный метод. Основан на зависимости интенсивности характеристических линий флуоресценции элемента от его массовой доли в пробе. Возбуждаемое первичным рентгеновским излучением характеристическое излучение элементов в пробе разлагается в спектр с последующим измерением аналитических сигналов и определением массовой доли элементов с помощью градуировочных характеристик. | НДИ 02.07.11-2019 | ФР.1.31.2020.36825
Бронзы безоловянные | Марганец | 0,10-5,0 | Метод атомно-эмиссионного спектрального анализа. Основан на возбуждении атомов элементов в бронзах электрическим разрядом, разложении излучения в спектр, измерении аналитических сигналов, пропорциональных интенсивности или логарифму интенсивности спектральных линий и последующем определении массовой доли элементов с помощью градуировочных характеристик. | НДИ 02.07.09-2018 | ФР.1.31.2019.35723
Бронзы безоловянные | Марганец | 0,10-5,0 | Рентгенофлуоресцентный метод. Основан на зависимости интенсивности характеристических линий флуоресценции элемента от его массовой доли в пробе. Возбуждаемое первичным рентгеновским излучением характеристическое излучение элементов в пробе разлагается в спектр с последующим измерением аналитических сигналов и определением массовой доли элементов с помощью градуировочных характеристик. | НДИ 02.07.11-2019 | ФР.1.31.2020.36825
Бронзы безоловянные | Мышьяк | 0,002-0,02 | Метод атомно-эмиссионного спектрального анализа. Основан на возбуждении атомов элементов в бронзах электрическим разрядом, разложении излучения в спектр, измерении аналитических сигналов, пропорциональных интенсивности или логарифму интенсивности спектральных линий и последующем определении массовой доли элементов с помощью градуировочных характеристик. | НДИ 02.07.09-2018 | ФР.1.31.2019.35723
Бронзы безоловянные | Мышьяк | 0,002-0,02 | Рентгенофлуоресцентный метод. Основан на зависимости интенсивности характеристических линий флуоресценции элемента от его массовой доли в пробе. Возбуждаемое первичным рентгеновским излучением характеристическое излучение элементов в пробе разлагается в спектр с последующим измерением аналитических сигналов и определением массовой доли элементов с помощью градуировочных характеристик. | НДИ 02.07.11-2019 | ФР.1.31.2020.36825
Бронзы безоловянные | Никель | 0,005-7,0 | Рентгенофлуоресцентный метод. Основан на зависимости интенсивности характеристических линий флуоресценции элемента от его массовой доли в пробе. Возбуждаемое первичным рентгеновским излучением характеристическое излучение элементов в пробе разлагается в спектр с последующим измерением аналитических сигналов и определением массовой доли элементов с помощью градуировочных характеристик. | НДИ 02.07.11-2019 | ФР.1.31.2020.36825
Бронзы безоловянные | Никель | 0,005-7,0 | Метод атомно-эмиссионного спектрального анализа. Основан на возбуждении атомов элементов в бронзах электрическим разрядом, разложении излучения в спектр, измерении аналитических сигналов, пропорциональных интенсивности или логарифму интенсивности спектральных линий и последующем определении массовой доли элементов с помощью градуировочных характеристик. | НДИ 02.07.09-2018 | ФР.1.31.2019.35723
Бронзы безоловянные | Олово | 0,005-0,5 | Метод атомно-эмиссионного спектрального анализа. Основан на возбуждении атомов элементов в бронзах электрическим разрядом, разложении излучения в спектр, измерении аналитических сигналов, пропорциональных интенсивности или логарифму интенсивности спектральных линий и последующем определении массовой доли элементов с помощью градуировочных характеристик. | НДИ 02.07.09-2018 | ФР.1.31.2019.35723
Бронзы безоловянные | Олово | 0,005-0,5 | Рентгенофлуоресцентный метод. Основан на зависимости интенсивности характеристических линий флуоресценции элемента от его массовой доли в пробе. Возбуждаемое первичным рентгеновским излучением характеристическое излучение элементов в пробе разлагается в спектр с последующим измерением аналитических сигналов и определением массовой доли элементов с помощью градуировочных характеристик. | НДИ 02.07.11-2019 | ФР.1.31.2020.36825
Бронзы безоловянные | Свинец | 0,005-0,5 | Метод атомно-эмиссионного спектрального анализа. Основан на возбуждении атомов элементов в бронзах электрическим разрядом, разложении излучения в спектр, измерении аналитических сигналов, пропорциональных интенсивности или логарифму интенсивности спектральных линий и последующем определении массовой доли элементов с помощью градуировочных характеристик. | НДИ 02.07.09-2018 | ФР.1.31.2019.35723
Бронзы безоловянные | Свинец | 0,005-0,5 | Рентгенофлуоресцентный метод. Основан на зависимости интенсивности характеристических линий флуоресценции элемента от его массовой доли в пробе. Возбуждаемое первичным рентгеновским излучением характеристическое излучение элементов в пробе разлагается в спектр с последующим измерением аналитических сигналов и определением массовой доли элементов с помощью градуировочных характеристик. | НДИ 02.07.11-2019 | ФР.1.31.2020.36825
Бронзы безоловянные | Сурьма | 0,002-0,010 | Метод атомно-эмиссионного спектрального анализа. Основан на возбуждении атомов элементов в бронзах электрическим разрядом, разложении излучения в спектр, измерении аналитических сигналов, пропорциональных интенсивности или логарифму интенсивности спектральных линий и последующем определении массовой доли элементов с помощью градуировочных характеристик. | НДИ 02.07.09-2018 | ФР.1.31.2019.35723
Бронзы безоловянные | Сурьма | 0,002-0,010 | Рентгенофлуоресцентный метод. Основан на зависимости интенсивности характеристических линий флуоресценции элемента от его массовой доли в пробе. Возбуждаемое первичным рентгеновским излучением характеристическое излучение элементов в пробе разлагается в спектр с последующим измерением аналитических сигналов и определением массовой доли элементов с помощью градуировочных характеристик. | НДИ 02.07.11-2019 | ФР.1.31.2020.36825
Бронзы безоловянные | Фосфор | 0,002-0,20 | Метод атомно-эмиссионного спектрального анализа. Основан на возбуждении атомов элементов в бронзах электрическим разрядом, разложении излучения в спектр, измерении аналитических сигналов, пропорциональных интенсивности или логарифму интенсивности спектральных линий и последующем определении массовой доли элементов с помощью градуировочных характеристик. | НДИ 02.07.09-2018 | ФР.1.31.2019.35723
Бронзы безоловянные | Фосфор | 0,002-0,20 | Рентгенофлуоресцентный метод. Основан на зависимости интенсивности характеристических линий флуоресценции элемента от его массовой доли в пробе. Возбуждаемое первичным рентгеновским излучением характеристическое излучение элементов в пробе разлагается в спектр с последующим измерением аналитических сигналов и определением массовой доли элементов с помощью градуировочных характеристик. | НДИ 02.07.11-2019 | ФР.1.31.2020.36825
Бронзы безоловянные | Цинк | 0,005-2,0 | Метод атомно-эмиссионного спектрального анализа. Основан на возбуждении атомов элементов в бронзах электрическим разрядом, разложении излучения в спектр, измерении аналитических сигналов, пропорциональных интенсивности или логарифму интенсивности спектральных линий и последующем определении массовой доли элементов с помощью градуировочных характеристик. | НДИ 02.07.09-2018 | ФР.1.31.2019.35723
Бронзы безоловянные | Цинк | 0,005-2,0 | Рентгенофлуоресцентный метод. Основан на зависимости интенсивности характеристических линий флуоресценции элемента от его массовой доли в пробе. Возбуждаемое первичным рентгеновским излучением характеристическое излучение элементов в пробе разлагается в спектр с последующим измерением аналитических сигналов и определением массовой доли элементов с помощью градуировочных характеристик. | НДИ 02.07.11-2019 | ФР.1.31.2020.36825
Сплавы на железоникелевой основе | Азот | 0,001-0,10 | Метод атомно-эмиссионного спектрального анализа. Основан на возбуждении атомов элементов сплавов электрическим разрядом, разложении излучения в спектр, измерении аналитических сигналов, пропорциональных интенсивности или логарифму интенсивности спектральных линий и последующем определении массовой доли элементов с помощью градуировочных характеристик. | НДИ 02.03.05-2014 | ФР.1.31.2015.19473
Сплавы на железоникелевой основе | Алюминий | 0,01-5,0 | Метод атомно-эмиссионного спектрального анализа. Основан на возбуждении атомов элементов сплавов электрическим разрядом, разложении излучения в спектр, измерении аналитических сигналов, пропорциональных интенсивности или логарифму интенсивности спектральных линий и последующем определении массовой доли элементов с помощью градуировочных характеристик. | НДИ 02.03.05-2014 | ФР.1.31.2015.19473
Сплавы на железоникелевой основе | Бор | 0,002-0,05 | Метод атомно-эмиссионного спектрального анализа. Основан на возбуждении атомов элементов сплавов электрическим разрядом, разложении излучения в спектр, измерении аналитических сигналов, пропорциональных интенсивности или логарифму интенсивности спектральных линий и последующем определении массовой доли элементов с помощью градуировочных характеристик. | НДИ 02.03.05-2014 | ФР.1.31.2015.19473
Сплавы на железоникелевой основе | Ванадий | 0,01-1,0 | Метод атомно-эмиссионного спектрального анализа. Основан на возбуждении атомов элементов сплавов электрическим разрядом, разложении излучения в спектр, измерении аналитических сигналов, пропорциональных интенсивности или логарифму интенсивности спектральных линий и последующем определении массовой доли элементов с помощью градуировочных характеристик. | НДИ 02.03.05-2014 | ФР.1.31.2015.19473
Сплавы на железоникелевой основе | Вольфрам | 0,05-10,0 | Метод атомно-эмиссионного спектрального анализа. Основан на возбуждении атомов элементов сплавов электрическим разрядом, разложении излучения в спектр, измерении аналитических сигналов, пропорциональных интенсивности или логарифму интенсивности спектральных линий и последующем определении массовой доли элементов с помощью градуировочных характеристик. | НДИ 02.03.05-2014 | ФР.1.31.2015.19473
Сплавы на железоникелевой основе | Кобальт | 0,01-0,5 | Метод атомно-эмиссионного спектрального анализа. Основан на возбуждении атомов элементов сплавов электрическим разрядом, разложении излучения в спектр, измерении аналитических сигналов, пропорциональных интенсивности или логарифму интенсивности спектральных линий и последующем определении массовой доли элементов с помощью градуировочных характеристик. | НДИ 02.03.05-2014 | ФР.1.31.2015.19473
Сплавы на железоникелевой основе | Кремний | 0,01-2,0 | Метод атомно-эмиссионного спектрального анализа. Основан на возбуждении атомов элементов сплавов электрическим разрядом, разложении излучения в спектр, измерении аналитических сигналов, пропорциональных интенсивности или логарифму интенсивности спектральных линий и последующем определении массовой доли элементов с помощью градуировочных характеристик. | НДИ 02.03.05-2014 | ФР.1.31.2015.19473
Сплавы на железоникелевой основе | Марганец | 0,02-5,0 | Метод атомно-эмиссионного спектрального анализа. Основан на возбуждении атомов элементов сплавов электрическим разрядом, разложении излучения в спектр, измерении аналитических сигналов, пропорциональных интенсивности или логарифму интенсивности спектральных линий и последующем определении массовой доли элементов с помощью градуировочных характеристик. | НДИ 02.03.05-2014 | ФР.1.31.2015.19473
Сплавы на железоникелевой основе | Медь | 0,01-5,0 | Метод атомно-эмиссионного спектрального анализа. Основан на возбуждении атомов элементов сплавов электрическим разрядом, разложении излучения в спектр, измерении аналитических сигналов, пропорциональных интенсивности или логарифму интенсивности спектральных линий и последующем определении массовой доли элементов с помощью градуировочных характеристик. | НДИ 02.03.05-2014 | ФР.1.31.2015.19473
Сплавы на железоникелевой основе | Молибден | 0,01-5,0 | Метод атомно-эмиссионного спектрального анализа. Основан на возбуждении атомов элементов сплавов электрическим разрядом, разложении излучения в спектр, измерении аналитических сигналов, пропорциональных интенсивности или логарифму интенсивности спектральных линий и последующем определении массовой доли элементов с помощью градуировочных характеристик. | НДИ 02.03.05-2014 | ФР.1.31.2015.19473
Сплавы на железоникелевой основе | Никель | 10-50 | Метод атомно-эмиссионного спектрального анализа. Основан на возбуждении атомов элементов сплавов электрическим разрядом, разложении излучения в спектр, измерении аналитических сигналов, пропорциональных интенсивности или логарифму интенсивности спектральных линий и последующем определении массовой доли элементов с помощью градуировочных характеристик. | НДИ 02.03.05-2014 | ФР.1.31.2015.19473
Сплавы на железоникелевой основе | Ниобий | 0,002-2,0 | Метод атомно-эмиссионного спектрального анализа. Основан на возбуждении атомов элементов сплавов электрическим разрядом, разложении излучения в спектр, измерении аналитических сигналов, пропорциональных интенсивности или логарифму интенсивности спектральных линий и последующем определении массовой доли элементов с помощью градуировочных характеристик. | НДИ 02.03.05-2014 | ФР.1.31.2015.19473
Сплавы на железоникелевой основе | Сера | 0,001-0,05 | Метод атомно-эмиссионного спектрального анализа. Основан на возбуждении атомов элементов сплавов электрическим разрядом, разложении излучения в спектр, измерении аналитических сигналов, пропорциональных интенсивности или логарифму интенсивности спектральных линий и последующем определении массовой доли элементов с помощью градуировочных характеристик. | НДИ 02.03.05-2014 | ФР.1.31.2015.19473
Сплавы на железоникелевой основе | Титан | 0,01-5,0 | Метод атомно-эмиссионного спектрального анализа. Основан на возбуждении атомов элементов сплавов электрическим разрядом, разложении излучения в спектр, измерении аналитических сигналов, пропорциональных интенсивности или логарифму интенсивности спектральных линий и последующем определении массовой доли элементов с помощью градуировочных характеристик. | НДИ 02.03.05-2014 | ФР.1.31.2015.19473
Сплавы на железоникелевой основе | Углерод | 0,002-0,50 | Метод атомно-эмиссионного спектрального анализа. Основан на возбуждении атомов элементов сплавов электрическим разрядом, разложении излучения в спектр, измерении аналитических сигналов, пропорциональных интенсивности или логарифму интенсивности спектральных линий и последующем определении массовой доли элементов с помощью градуировочных характеристик. | НДИ 02.03.05-2014 | ФР.1.31.2015.19473
Сплавы на железоникелевой основе | Фосфор | 0,001-0,05 | Метод атомно-эмиссионного спектрального анализа. Основан на возбуждении атомов элементов сплавов электрическим разрядом, разложении излучения в спектр, измерении аналитических сигналов, пропорциональных интенсивности или логарифму интенсивности спектральных линий и последующем определении массовой доли элементов с помощью градуировочных характеристик. | НДИ 02.03.05-2014 | ФР.1.31.2015.19473
Сплавы на железоникелевой основе | Хром | 5,0-35 | Метод атомно-эмиссионного спектрального анализа. Основан на возбуждении атомов элементов сплавов электрическим разрядом, разложении излучения в спектр, измерении аналитических сигналов, пропорциональных интенсивности или логарифму интенсивности спектральных линий и последующем определении массовой доли элементов с помощью градуировочных характеристик. | НДИ 02.03.05-2014 | ФР.1.31.2015.19473
Сплавы на железоникелевой основе | Церий | 0,002-0,05 | Метод атомно-эмиссионного спектрального анализа. Основан на возбуждении атомов элементов сплавов электрическим разрядом, разложении излучения в спектр, измерении аналитических сигналов, пропорциональных интенсивности или логарифму интенсивности спектральных линий и последующем определении массовой доли элементов с помощью градуировочных характеристик. | НДИ 02.03.05-2014 | ФР.1.31.2015.19473
Сплавы на никелевой основе, сплавы прецизионные | Алюминий | 0,1-5,0 | Рентгенофлуоресцентный метод. Основан на зависимости интенсивности характеристических линий флуоресценции элемента от его массовой доли в пробе. Возбуждаемое первичным рентгеновским излучением характеристическое излучение элементов в пробе разлагается в спектр с последующим измерением аналитических сигналов и определением массовой доли элементов с помощью градуировочных характеристик. | НДИ 02.03.01-2014 | ФР.1.31.2014.18323
Сплавы на никелевой основе, сплавы прецизионные | Алюминий | 0,1-5,0 | Метод атомно-эмиссионного спектрального анализа. Основан на возбуждении атомов элементов сплавов электрическим разрядом, разложении излучения в спектр, измерении аналитических сигналов, пропорциональных интенсивности или логарифму интенсивности спектральных линий и последующем определении массовой доли элементов с помощью градуировочных характеристик. | НДИ 02.03.02-2014 | ФР.1.31.2014.18324
Сплавы на никелевой основе, сплавы прецизионные | Бор | 0,002-0,02 | Метод атомно-эмиссионного спектрального анализа. Основан на возбуждении атомов элементов сплавов электрическим разрядом, разложении излучения в спектр, измерении аналитических сигналов, пропорциональных интенсивности или логарифму интенсивности спектральных линий и последующем определении массовой доли элементов с помощью градуировочных характеристик. | НДИ 02.03.02-2014 | ФР.1.31.2014.18324
Сплавы на никелевой основе, сплавы прецизионные | Ванадий | 0,01-5,0 | Рентгенофлуоресцентный метод. Основан на зависимости интенсивности характеристических линий флуоресценции элемента от его массовой доли в пробе. Возбуждаемое первичным рентгеновским излучением характеристическое излучение элементов в пробе разлагается в спектр с последующим измерением аналитических сигналов и определением массовой доли элементов с помощью градуировочных характеристик. | НДИ 02.03.01-2014 | ФР.1.31.2014.18323
Сплавы на никелевой основе, сплавы прецизионные | Ванадий | 0,01-5,0 | Метод атомно-эмиссионного спектрального анализа. Основан на возбуждении атомов элементов сплавов электрическим разрядом, разложении излучения в спектр, измерении аналитических сигналов, пропорциональных интенсивности или логарифму интенсивности спектральных линий и последующем определении массовой доли элементов с помощью градуировочных характеристик. | НДИ 02.03.02-2014 | ФР.1.31.2014.18324
Сплавы на никелевой основе, сплавы прецизионные | Вольфрам | 0,05-20 | Рентгенофлуоресцентный метод. Основан на зависимости интенсивности характеристических линий флуоресценции элемента от его массовой доли в пробе. Возбуждаемое первичным рентгеновским излучением характеристическое излучение элементов в пробе разлагается в спектр с последующим измерением аналитических сигналов и определением массовой доли элементов с помощью градуировочных характеристик. | НДИ 02.03.01-2014 | ФР.1.31.2014.18323
Сплавы на никелевой основе, сплавы прецизионные | Вольфрам | 0,05-20 | Метод атомно-эмиссионного спектрального анализа. Основан на возбуждении атомов элементов сплавов электрическим разрядом, разложении излучения в спектр, измерении аналитических сигналов, пропорциональных интенсивности или логарифму интенсивности спектральных линий и последующем определении массовой доли элементов с помощью градуировочных характеристик. | НДИ 02.03.02-2014 | ФР.1.31.2014.18324
Сплавы на никелевой основе, сплавы прецизионные | Железо | 0,2-20 | Рентгенофлуоресцентный метод. Основан на зависимости интенсивности характеристических линий флуоресценции элемента от его массовой доли в пробе. Возбуждаемое первичным рентгеновским излучением характеристическое излучение элементов в пробе разлагается в спектр с последующим измерением аналитических сигналов и определением массовой доли элементов с помощью градуировочных характеристик. | НДИ 02.03.01-2014 | ФР.1.31.2014.18323
Сплавы на никелевой основе, сплавы прецизионные | Железо | 0,2-20 | Метод атомно-эмиссионного спектрального анализа. Основан на возбуждении атомов элементов сплавов электрическим разрядом, разложении излучения в спектр, измерении аналитических сигналов, пропорциональных интенсивности или логарифму интенсивности спектральных линий и последующем определении массовой доли элементов с помощью градуировочных характеристик. | НДИ 02.03.02-2014 | ФР.1.31.2014.18324
Сплавы на никелевой основе, сплавы прецизионные | Кобальт | 2,0-20 | Рентгенофлуоресцентный метод. Основан на зависимости интенсивности характеристических линий флуоресценции элемента от его массовой доли в пробе. Возбуждаемое первичным рентгеновским излучением характеристическое излучение элементов в пробе разлагается в спектр с последующим измерением аналитических сигналов и определением массовой доли элементов с помощью градуировочных характеристик. | НДИ 02.03.01-2014 | ФР.1.31.2014.18323
Сплавы на никелевой основе, сплавы прецизионные | Кобальт | 2,0-20 | Метод атомно-эмиссионного спектрального анализа. Основан на возбуждении атомов элементов сплавов электрическим разрядом, разложении излучения в спектр, измерении аналитических сигналов, пропорциональных интенсивности или логарифму интенсивности спектральных линий и последующем определении массовой доли элементов с помощью градуировочных характеристик. | НДИ 02.03.02-2014 | ФР.1.31.2014.18324
Сплавы на никелевой основе, сплавы прецизионные | Кремний | 0,01-2,0 | Рентгенофлуоресцентный метод. Основан на зависимости интенсивности характеристических линий флуоресценции элемента от его массовой доли в пробе. Возбуждаемое первичным рентгеновским излучением характеристическое излучение элементов в пробе разлагается в спектр с последующим измерением аналитических сигналов и определением массовой доли элементов с помощью градуировочных характеристик. | НДИ 02.03.01-2014 | ФР.1.31.2014.18323
Сплавы на никелевой основе, сплавы прецизионные | Кремний | 0,01-2,0 | Метод атомно-эмиссионного спектрального анализа. Основан на возбуждении атомов элементов сплавов электрическим разрядом, разложении излучения в спектр, измерении аналитических сигналов, пропорциональных интенсивности или логарифму интенсивности спектральных линий и последующем определении массовой доли элементов с помощью градуировочных характеристик. | НДИ 02.03.02-2014 | ФР.1.31.2014.18324
Сплавы на никелевой основе, сплавы прецизионные | Марганец | 0,02-5,0 | Рентгенофлуоресцентный метод. Основан на зависимости интенсивности характеристических линий флуоресценции элемента от его массовой доли в пробе. Возбуждаемое первичным рентгеновским излучением характеристическое излучение элементов в пробе разлагается в спектр с последующим измерением аналитических сигналов и определением массовой доли элементов с помощью градуировочных характеристик. | НДИ 02.03.01-2014 | ФР.1.31.2014.18323
Сплавы на никелевой основе, сплавы прецизионные | Марганец | 0,02-5,0 | Метод атомно-эмиссионного спектрального анализа. Основан на возбуждении атомов элементов сплавов электрическим разрядом, разложении излучения в спектр, измерении аналитических сигналов, пропорциональных интенсивности или логарифму интенсивности спектральных линий и последующем определении массовой доли элементов с помощью градуировочных характеристик. | НДИ 02.03.02-2014 | ФР.1.31.2014.18324
Сплавы на никелевой основе, сплавы прецизионные | Медь | 0,005-0,5 | Рентгенофлуоресцентный метод. Основан на зависимости интенсивности характеристических линий флуоресценции элемента от его массовой доли в пробе. Возбуждаемое первичным рентгеновским излучением характеристическое излучение элементов в пробе разлагается в спектр с последующим измерением аналитических сигналов и определением массовой доли элементов с помощью градуировочных характеристик. | НДИ 02.03.01-2014 | ФР.1.31.2014.18323
Сплавы на никелевой основе, сплавы прецизионные | Медь | 0,005-0,5 | Метод атомно-эмиссионного спектрального анализа. Основан на возбуждении атомов элементов сплавов электрическим разрядом, разложении излучения в спектр, измерении аналитических сигналов, пропорциональных интенсивности или логарифму интенсивности спектральных линий и последующем определении массовой доли элементов с помощью градуировочных характеристик. | НДИ 02.03.02-2014 | ФР.1.31.2014.18324
Сплавы на никелевой основе, сплавы прецизионные | Молибден | 0,05-20,0 | Рентгенофлуоресцентный метод. Основан на зависимости интенсивности характеристических линий флуоресценции элемента от его массовой доли в пробе. Возбуждаемое первичным рентгеновским излучением характеристическое излучение элементов в пробе разлагается в спектр с последующим измерением аналитических сигналов и определением массовой доли элементов с помощью градуировочных характеристик. | НДИ 02.03.01-2014 | ФР.1.31.2014.18323
Сплавы на никелевой основе, сплавы прецизионные | Молибден | 0,05-20,0 | Метод атомно-эмиссионного спектрального анализа. Основан на возбуждении атомов элементов сплавов электрическим разрядом, разложении излучения в спектр, измерении аналитических сигналов, пропорциональных интенсивности или логарифму интенсивности спектральных линий и последующем определении массовой доли элементов с помощью градуировочных характеристик. | НДИ 02.03.02-2014 | ФР.1.31.2014.18324
Сплавы на никелевой основе, сплавы прецизионные | Никель | 10-45 | Рентгенофлуоресцентный метод. Основан на зависимости интенсивности характеристических линий флуоресценции элемента от его массовой доли в пробе. Возбуждаемое первичным рентгеновским излучением характеристическое излучение элементов в пробе разлагается в спектр с последующим измерением аналитических сигналов и определением массовой доли элементов с помощью градуировочных характеристик. | НДИ 02.03.01-2014 | ФР.1.31.2014.18323
Сплавы на никелевой основе, сплавы прецизионные | Никель | 10-45 | Метод атомно-эмиссионного спектрального анализа. Основан на возбуждении атомов элементов сплавов электрическим разрядом, разложении излучения в спектр, измерении аналитических сигналов, пропорциональных интенсивности или логарифму интенсивности спектральных линий и последующем определении массовой доли элементов с помощью градуировочных характеристик. | НДИ 02.03.02-2014 | ФР.1.31.2014.18324
Сплавы на никелевой основе, сплавы прецизионные | Ниобий | 0,2-2,0 | Рентгенофлуоресцентный метод. Основан на зависимости интенсивности характеристических линий флуоресценции элемента от его массовой доли в пробе. Возбуждаемое первичным рентгеновским излучением характеристическое излучение элементов в пробе разлагается в спектр с последующим измерением аналитических сигналов и определением массовой доли элементов с помощью градуировочных характеристик. | НДИ 02.03.01-2014 | ФР.1.31.2014.18323
Сплавы на никелевой основе, сплавы прецизионные | Ниобий | 0,2-2,0 | Метод атомно-эмиссионного спектрального анализа. Основан на возбуждении атомов элементов сплавов электрическим разрядом, разложении излучения в спектр, измерении аналитических сигналов, пропорциональных интенсивности или логарифму интенсивности спектральных линий и последующем определении массовой доли элементов с помощью градуировочных характеристик. | НДИ 02.03.02-2014 | ФР.1.31.2014.18324
Сплавы на никелевой основе, сплавы прецизионные | Сера | 0,001-0,10 | Рентгенофлуоресцентный метод. Основан на зависимости интенсивности характеристических линий флуоресценции элемента от его массовой доли в пробе. Возбуждаемое первичным рентгеновским излучением характеристическое излучение элементов в пробе разлагается в спектр с последующим измерением аналитических сигналов и определением массовой доли элементов с помощью градуировочных характеристик. | НДИ 02.03.01-2014 | ФР.1.31.2014.18323
Сплавы на никелевой основе, сплавы прецизионные | Сера | 0,001-0,10 | Метод атомно-эмиссионного спектрального анализа. Основан на возбуждении атомов элементов сплавов электрическим разрядом, разложении излучения в спектр, измерении аналитических сигналов, пропорциональных интенсивности или логарифму интенсивности спектральных линий и последующем определении массовой доли элементов с помощью градуировочных характеристик. | НДИ 02.03.02-2014 | ФР.1.31.2014.18324
Сплавы на никелевой основе, сплавы прецизионные | Титан | 0,01-5,0 | Рентгенофлуоресцентный метод. Основан на зависимости интенсивности характеристических линий флуоресценции элемента от его массовой доли в пробе. Возбуждаемое первичным рентгеновским излучением характеристическое излучение элементов в пробе разлагается в спектр с последующим измерением аналитических сигналов и определением массовой доли элементов с помощью градуировочных характеристик. | НДИ 02.03.01-2014 | ФР.1.31.2014.18323
Сплавы на никелевой основе, сплавы прецизионные | Титан | 0,01-5,0 | Метод атомно-эмиссионного спектрального анализа. Основан на возбуждении атомов элементов сплавов электрическим разрядом, разложении излучения в спектр, измерении аналитических сигналов, пропорциональных интенсивности или логарифму интенсивности спектральных линий и последующем определении массовой доли элементов с помощью градуировочных характеристик. | НДИ 02.03.02-2014 | ФР.1.31.2014.18324
Сплавы на никелевой основе, сплавы прецизионные | Углерод | 0,002-0,50 | Метод атомно-эмиссионного спектрального анализа. Основан на возбуждении атомов элементов сплавов электрическим разрядом, разложении излучения в спектр, измерении аналитических сигналов, пропорциональных интенсивности или логарифму интенсивности спектральных линий и последующем определении массовой доли элементов с помощью градуировочных характеристик. | НДИ 02.03.02-2014 | ФР.1.31.2014.18324
Сплавы на никелевой основе, сплавы прецизионные | Фосфор | 0,001-0,10 | Рентгенофлуоресцентный метод. Основан на зависимости интенсивности характеристических линий флуоресценции элемента от его массовой доли в пробе. Возбуждаемое первичным рентгеновским излучением характеристическое излучение элементов в пробе разлагается в спектр с последующим измерением аналитических сигналов и определением массовой доли элементов с помощью градуировочных характеристик. | НДИ 02.03.01-2014 | ФР.1.31.2014.18323
Сплавы на никелевой основе, сплавы прецизионные | Фосфор | 0,001-0,10 | Метод атомно-эмиссионного спектрального анализа. Основан на возбуждении атомов элементов сплавов электрическим разрядом, разложении излучения в спектр, измерении аналитических сигналов, пропорциональных интенсивности или логарифму интенсивности спектральных линий и последующем определении массовой доли элементов с помощью градуировочных характеристик. | НДИ 02.03.02-2014 | ФР.1.31.2014.18324
Сплавы на никелевой основе, сплавы прецизионные | Хром | 0,005-45 | Рентгенофлуоресцентный метод. Основан на зависимости интенсивности характеристических линий флуоресценции элемента от его массовой доли в пробе. Возбуждаемое первичным рентгеновским излучением характеристическое излучение элементов в пробе разлагается в спектр с последующим измерением аналитических сигналов и определением массовой доли элементов с помощью градуировочных характеристик. | НДИ 02.03.01-2014 | ФР.1.31.2014.18323
Сплавы на никелевой основе, сплавы прецизионные | Хром | 0,005-45 | Метод атомно-эмиссионного спектрального анализа. Основан на возбуждении атомов элементов сплавов электрическим разрядом, разложении излучения в спектр, измерении аналитических сигналов, пропорциональных интенсивности или логарифму интенсивности спектральных линий и последующем определении массовой доли элементов с помощью градуировочных характеристик. | НДИ 02.03.02-2014 | ФР.1.31.2014.18324
Сплавы на никелевой основе, сплавы прецизионные | Церий | 0,002-0,05 | Рентгенофлуоресцентный метод. Основан на зависимости интенсивности характеристических линий флуоресценции элемента от его массовой доли в пробе. Возбуждаемое первичным рентгеновским излучением характеристическое излучение элементов в пробе разлагается в спектр с последующим измерением аналитических сигналов и определением массовой доли элементов с помощью градуировочных характеристик. | НДИ 02.03.01-2014 | ФР.1.31.2014.18323
Сплавы на никелевой основе, сплавы прецизионные | Церий | 0,002-0,05 | Метод атомно-эмиссионного спектрального анализа. Основан на возбуждении атомов элементов сплавов электрическим разрядом, разложении излучения в спектр, измерении аналитических сигналов, пропорциональных интенсивности или логарифму интенсивности спектральных линий и последующем определении массовой доли элементов с помощью градуировочных характеристик. | НДИ 02.03.02-2014 | ФР.1.31.2014.18324
Сталь | Азот | 0,001-0,05 | Метод атомно-эмиссионного спектрального анализа. Основан на возбуждении атомов элементов стали электрическим разрядом, разложении излучения в спектр, измерении аналитических сигналов, пропорциональных интенсивности или логарифму интенсивности спектральных линий и последующем определении массовой доли элементов с помощью градуировочных характеристик. | НДИ 02.01.04-2039 | ФР.1.31.2015.20710
Сталь | Алюминий | 0,001-10,0 | Рентгенофлуоресцентный метод. Основан на зависимости интенсивности характеристических линий флуоресценции элемента от его массовой доли в пробе. Возбуждаемое первичным рентгеновским излучением характеристическое излучение элементов в пробе разлагается в спектр с последующим измерением аналитических сигналов и определением массовой доли элементов с помощью градуировочных характеристик. | НДИ 02.01.06-2014 | ФР.1.31.2015.20716
Сталь | Алюминий | 0,001-10,0 | Метод атомно-эмиссионного спектрального анализа. Основан на возбуждении атомов элементов стали электрическим разрядом, разложении излучения в спектр, измерении аналитических сигналов, пропорциональных интенсивности или логарифму интенсивности спектральных линий и последующем определении массовой доли элементов с помощью градуировочных характеристик. | НДИ 02.01.04-2023 | ФР.1.31.2015.20710
Сталь | Алюминий кислоторастворимый | 0,002-0,2 | Метод атомно-эмиссионного спектрального анализа. Основан на возбуждении атомов элементов стали электрическим разрядом, разложении излучения в спектр, измерении аналитических сигналов, пропорциональных интенсивности или логарифму интенсивности спектральных линий и последующем определении массовой доли элементов с помощью градуировочных характеристик. | НДИ 02.01.04-2024 | ФР.1.31.2015.20710
Сталь | Бор | 0,0001-0,10 | Метод атомно-эмиссионного спектрального анализа. Основан на возбуждении атомов элементов стали электрическим разрядом, разложении излучения в спектр, измерении аналитических сигналов, пропорциональных интенсивности или логарифму интенсивности спектральных линий и последующем определении массовой доли элементов с помощью градуировочных характеристик. | НДИ 02.01.04-2036 | ФР.1.31.2015.20710
Сталь | Ванадий | 0,001-10,0 | Рентгенофлуоресцентный метод. Основан на зависимости интенсивности характеристических линий флуоресценции элемента от его массовой доли в пробе. Возбуждаемое первичным рентгеновским излучением характеристическое излучение элементов в пробе разлагается в спектр с последующим измерением аналитических сигналов и определением массовой доли элементов с помощью градуировочных характеристик. | НДИ 02.01.06-2014 | ФР.1.31.2015.20716
Сталь | Ванадий | 0,0005-10,0 | Метод атомно-эмиссионного спектрального анализа. Основан на возбуждении атомов элементов стали электрическим разрядом, разложении излучения в спектр, измерении аналитических сигналов, пропорциональных интенсивности или логарифму интенсивности спектральных линий и последующем определении массовой доли элементов с помощью градуировочных характеристик. | НДИ 02.01.04-2028 | ФР.1.31.2015.20710
Сталь | Висмут | 0,001-0,05 | Метод атомно-эмиссионного спектрального анализа. Основан на возбуждении атомов элементов стали электрическим разрядом, разложении излучения в спектр, измерении аналитических сигналов, пропорциональных интенсивности или логарифму интенсивности спектральных линий и последующем определении массовой доли элементов с помощью градуировочных характеристик. | НДИ 02.01.04-2037 | ФР.1.31.2015.20710
Сталь | Вольфрам | 0,002-20 | Рентгенофлуоресцентный метод. Основан на зависимости интенсивности характеристических линий флуоресценции элемента от его массовой доли в пробе. Возбуждаемое первичным рентгеновским излучением характеристическое излучение элементов в пробе разлагается в спектр с последующим измерением аналитических сигналов и определением массовой доли элементов с помощью градуировочных характеристик. | НДИ 02.01.06-2014 | ФР.1.31.2015.20716
Сталь | Вольфрам | 0,002-20 | Метод атомно-эмиссионного спектрального анализа. Основан на возбуждении атомов элементов стали электрическим разрядом, разложении излучения в спектр, измерении аналитических сигналов, пропорциональных интенсивности или логарифму интенсивности спектральных линий и последующем определении массовой доли элементов с помощью градуировочных характеристик. | НДИ 02.01.04-2027 | ФР.1.31.2015.20710
Сталь | Кальций | 0,0005-0,05 | Метод атомно-эмиссионного спектрального анализа. Основан на возбуждении атомов элементов стали электрическим разрядом, разложении излучения в спектр, измерении аналитических сигналов, пропорциональных интенсивности или логарифму интенсивности спектральных линий и последующем определении массовой доли элементов с помощью градуировочных характеристик. | НДИ 02.01.04-2038 | ФР.1.31.2015.20710
Сталь | Кобальт | 0,0005-20,0 | Рентгенофлуоресцентный метод. Основан на зависимости интенсивности характеристических линий флуоресценции элемента от его массовой доли в пробе. Возбуждаемое первичным рентгеновским излучением характеристическое излучение элементов в пробе разлагается в спектр с последующим измерением аналитических сигналов и определением массовой доли элементов с помощью градуировочных характеристик. | НДИ 02.01.06-2014 | ФР.1.31.2015.20716
Сталь | Кобальт | 0,0005-20,0 | Метод атомно-эмиссионного спектрального анализа. Основан на возбуждении атомов элементов стали электрическим разрядом, разложении излучения в спектр, измерении аналитических сигналов, пропорциональных интенсивности или логарифму интенсивности спектральных линий и последующем определении массовой доли элементов с помощью градуировочных характеристик. | НДИ 02.01.04-2021 | ФР.1.31.2015.20710
Сталь | Кремний | 0,002-5,0 | Рентгенофлуоресцентный метод. Основан на зависимости интенсивности характеристических линий флуоресценции элемента от его массовой доли в пробе. Возбуждаемое первичным рентгеновским излучением характеристическое излучение элементов в пробе разлагается в спектр с последующим измерением аналитических сигналов и определением массовой доли элементов с помощью градуировочных характеристик. | НДИ 02.01.06-2014 | ФР.1.31.2015.20716
Сталь | Кремний | 0,002-5,0 | Метод атомно-эмиссионного спектрального анализа. Основан на возбуждении атомов элементов стали электрическим разрядом, разложении излучения в спектр, измерении аналитических сигналов, пропорциональных интенсивности или логарифму интенсивности спектральных линий и последующем определении массовой доли элементов с помощью градуировочных характеристик. | НДИ 02.01.04-2017 | ФР.1.31.2015.20710
Сталь | Магний | 0,001-0,2 | Метод атомно-эмиссионного спектрального анализа. Основан на возбуждении атомов элементов стали электрическим разрядом, разложении излучения в спектр, измерении аналитических сигналов, пропорциональных интенсивности или логарифму интенсивности спектральных линий и последующем определении массовой доли элементов с помощью градуировочных характеристик. | НДИ 02.01.04-2040 | ФР.1.31.2015.20710
Сталь | Марганец | 0,0005-35 | Рентгенофлуоресцентный метод. Основан на зависимости интенсивности характеристических линий флуоресценции элемента от его массовой доли в пробе. Возбуждаемое первичным рентгеновским излучением характеристическое излучение элементов в пробе разлагается в спектр с последующим измерением аналитических сигналов и определением массовой доли элементов с помощью градуировочных характеристик. | НДИ 02.01.06-2014 | ФР.1.31.2015.20716
Сталь | Марганец | 0,0005-35 | Метод атомно-эмиссионного спектрального анализа. Основан на возбуждении атомов элементов стали электрическим разрядом, разложении излучения в спектр, измерении аналитических сигналов, пропорциональных интенсивности или логарифму интенсивности спектральных линий и последующем определении массовой доли элементов с помощью градуировочных характеристик. | НДИ 02.01.04-2018 | ФР.1.31.2015.20710
Сталь | Медь | 0,001-5,0 | Рентгенофлуоресцентный метод. Основан на зависимости интенсивности характеристических линий флуоресценции элемента от его массовой доли в пробе. Возбуждаемое первичным рентгеновским излучением характеристическое излучение элементов в пробе разлагается в спектр с последующим измерением аналитических сигналов и определением массовой доли элементов с помощью градуировочных характеристик. | НДИ 02.01.06-2014 | ФР.1.31.2015.20716
Сталь | Медь | 0,001-5,0 | Метод атомно-эмиссионного спектрального анализа. Основан на возбуждении атомов элементов стали электрическим разрядом, разложении излучения в спектр, измерении аналитических сигналов, пропорциональных интенсивности или логарифму интенсивности спектральных линий и последующем определении массовой доли элементов с помощью градуировочных характеристик. | НДИ 02.01.04-2022 | ФР.1.31.2015.20710
Сталь | Молибден | 0,0002-10,0 | Рентгенофлуоресцентный метод. Основан на зависимости интенсивности характеристических линий флуоресценции элемента от его массовой доли в пробе. Возбуждаемое первичным рентгеновским излучением характеристическое излучение элементов в пробе разлагается в спектр с последующим измерением аналитических сигналов и определением массовой доли элементов с помощью градуировочных характеристик. | НДИ 02.01.06-2014 | ФР.1.31.2015.20716
Сталь | Молибден | 0,0002-10,0 | Метод атомно-эмиссионного спектрального анализа. Основан на возбуждении атомов элементов стали электрическим разрядом, разложении излучения в спектр, измерении аналитических сигналов, пропорциональных интенсивности или логарифму интенсивности спектральных линий и последующем определении массовой доли элементов с помощью градуировочных характеристик. | НДИ 02.01.04-2026 | ФР.1.31.2015.20710
Сталь | Мышьяк | 0,002-0,20 | Рентгенофлуоресцентный метод. Основан на зависимости интенсивности характеристических линий флуоресценции элемента от его массовой доли в пробе. Возбуждаемое первичным рентгеновским излучением характеристическое излучение элементов в пробе разлагается в спектр с последующим измерением аналитических сигналов и определением массовой доли элементов с помощью градуировочных характеристик. | НДИ 02.01.06-2014 | ФР.1.31.2015.20716
Сталь | Мышьяк | 0,0002-0,50 | Метод атомно-эмиссионного спектрального анализа. Основан на возбуждении атомов элементов стали электрическим разрядом, разложении излучения в спектр, измерении аналитических сигналов, пропорциональных интенсивности или логарифму интенсивности спектральных линий и последующем определении массовой доли элементов с помощью градуировочных характеристик. | НДИ 02.01.04-2025 | ФР.1.31.2015.20710
Сталь | Никель | 0,001-45 | Рентгенофлуоресцентный метод. Основан на зависимости интенсивности характеристических линий флуоресценции элемента от его массовой доли в пробе. Возбуждаемое первичным рентгеновским излучением характеристическое излучение элементов в пробе разлагается в спектр с последующим измерением аналитических сигналов и определением массовой доли элементов с помощью градуировочных характеристик. | НДИ 02.01.06-2014 | ФР.1.31.2015.20716
Сталь | Никель | 0,001-45 | Метод атомно-эмиссионного спектрального анализа. Основан на возбуждении атомов элементов стали электрическим разрядом, разложении излучения в спектр, измерении аналитических сигналов, пропорциональных интенсивности или логарифму интенсивности спектральных линий и последующем определении массовой доли элементов с помощью градуировочных характеристик. | НДИ 02.01.04-2020 | ФР.1.31.2015.20710
Сталь | Ниобий | 0,002-3,0 | Рентгенофлуоресцентный метод. Основан на зависимости интенсивности характеристических линий флуоресценции элемента от его массовой доли в пробе. Возбуждаемое первичным рентгеновским излучением характеристическое излучение элементов в пробе разлагается в спектр с последующим измерением аналитических сигналов и определением массовой доли элементов с помощью градуировочных характеристик. | НДИ 02.01.06-2014 | ФР.1.31.2015.20716
Сталь | Ниобий | 0,001-3,0 | Метод атомно-эмиссионного спектрального анализа. Основан на возбуждении атомов элементов стали электрическим разрядом, разложении излучения в спектр, измерении аналитических сигналов, пропорциональных интенсивности или логарифму интенсивности спектральных линий и последующем определении массовой доли элементов с помощью градуировочных характеристик. | НДИ 02.01.04-2030 | ФР.1.31.2015.20710
Сталь | Олово | 0,0002-0,25 | Метод атомно-эмиссионного спектрального анализа. Основан на возбуждении атомов элементов стали электрическим разрядом, разложении излучения в спектр, измерении аналитических сигналов, пропорциональных интенсивности или логарифму интенсивности спектральных линий и последующем определении массовой доли элементов с помощью градуировочных характеристик. | НДИ 02.01.04-2033 | ФР.1.31.2015.20710
Сталь | Свинец | 0,00005-0,0005 | Метод атомно-эмиссионного спектрального анализа. Основан на возбуждении атомов элементов стали электрическим разрядом, разложении излучения в спектр, измерении аналитических сигналов, пропорциональных интенсивности или логарифму интенсивности спектральных линий и последующем определении массовой доли элементов с помощью градуировочных характеристик. | НДИ 02.01.10-2018 | -
Сталь | Свинец | 0,0005-0,5 | Метод атомно-эмиссионного спектрального анализа. Основан на возбуждении атомов элементов стали электрическим разрядом, разложении излучения в спектр, измерении аналитических сигналов, пропорциональных интенсивности или логарифму интенсивности спектральных линий и последующем определении массовой доли элементов с помощью градуировочных характеристик. | НДИ 02.01.04-2032 | ФР.1.31.2015.20710
Сталь | Сера | 0,001-0,20 | Метод атомно-эмиссионного спектрального анализа. Основан на возбуждении атомов элементов стали электрическим разрядом, разложении излучения в спектр, измерении аналитических сигналов, пропорциональных интенсивности или логарифму интенсивности спектральных линий и последующем определении массовой доли элементов с помощью градуировочных характеристик. | НДИ 02.01.04-2015 | ФР.1.31.2015.20710
Сталь | Сера | 0,001-0,20 | Рентгенофлуоресцентный метод. Основан на зависимости интенсивности характеристических линий флуоресценции элемента от его массовой доли в пробе. Возбуждаемое первичным рентгеновским излучением характеристическое излучение элементов в пробе разлагается в спектр с последующим измерением аналитических сигналов и определением массовой доли элементов с помощью градуировочных характеристик. | НДИ 02.01.06-2014 | ФР.1.31.2015.20716
Сталь | Сурьма | 0,0005-0,001 | Метод атомно-эмиссионного спектрального анализа. Основан на возбуждении атомов элементов стали электрическим разрядом, разложении излучения в спектр, измерении аналитических сигналов, пропорциональных интенсивности или логарифму интенсивности спектральных линий и последующем определении массовой доли элементов с помощью градуировочных характеристик. | НДИ 02.01.10-2018 | -
Сталь | Сурьма | 0,001-0,05 | Метод атомно-эмиссионного спектрального анализа. Основан на возбуждении атомов элементов стали электрическим разрядом, разложении излучения в спектр, измерении аналитических сигналов, пропорциональных интенсивности или логарифму интенсивности спектральных линий и последующем определении массовой доли элементов с помощью градуировочных характеристик. | НДИ 02.01.04-2035 | ФР.1.31.2015.20710
Сталь | Тантал | 0,005-0,10 | Метод атомно-эмиссионного спектрального анализа. Основан на возбуждении атомов тантала в стали электрическим разрядом, разложении излучения в спектр, измерении аналитического сигнала, пропорционального интенсивности или логарифму интенсивности спектральной линии и последующем определении массовой доли тантала с помощью градуировочной характеристики. | НДИ 02.01.12-2021 | -
Сталь | Титан | 0,001-5,0 | Рентгенофлуоресцентный метод. Основан на зависимости интенсивности характеристических линий флуоресценции элемента от его массовой доли в пробе. Возбуждаемое первичным рентгеновским излучением характеристическое излучение элементов в пробе разлагается в спектр с последующим измерением аналитических сигналов и определением массовой доли элементов с помощью градуировочных характеристик. | НДИ 02.01.06-2014 | ФР.1.31.2015.20716
Сталь | Титан | 0,0002-5,0 | Метод атомно-эмиссионного спектрального анализа. Основан на возбуждении атомов элементов стали электрическим разрядом, разложении излучения в спектр, измерении аналитических сигналов, пропорциональных интенсивности или логарифму интенсивности спектральных линий и последующем определении массовой доли элементов с помощью градуировочных характеристик. | НДИ 02.01.04-2029 | ФР.1.31.2015.20710
Сталь | Углерод | 0,002-3,0 | Метод атомно-эмиссионного спектрального анализа. Основан на возбуждении атомов элементов стали электрическим разрядом, разложении излучения в спектр, измерении аналитических сигналов, пропорциональных интенсивности или логарифму интенсивности спектральных линий и последующем определении массовой доли элементов с помощью градуировочных характеристик. | НДИ 02.01.04-2014 | ФР.1.31.2015.20710
Сталь | Фосфор | 0,001-1,0 | Метод атомно-эмиссионного спектрального анализа. Основан на возбуждении атомов элементов стали электрическим разрядом, разложении излучения в спектр, измерении аналитических сигналов, пропорциональных интенсивности или логарифму интенсивности спектральных линий и последующем определении массовой доли элементов с помощью градуировочных характеристик. | НДИ 02.01.04-2016 | ФР.1.31.2015.20710
Сталь | Фосфор | 0,001-1,0 | Рентгенофлуоресцентный метод. Основан на зависимости интенсивности характеристических линий флуоресценции элемента от его массовой доли в пробе. Возбуждаемое первичным рентгеновским излучением характеристическое излучение элементов в пробе разлагается в спектр с последующим измерением аналитических сигналов и определением массовой доли элементов с помощью градуировочных характеристик. | НДИ 02.01.06-2014 | ФР.1.31.2015.20716
Сталь | Хром | 0,001-35 | Рентгенофлуоресцентный метод. Основан на зависимости интенсивности характеристических линий флуоресценции элемента от его массовой доли в пробе. Возбуждаемое первичным рентгеновским излучением характеристическое излучение элементов в пробе разлагается в спектр с последующим измерением аналитических сигналов и определением массовой доли элементов с помощью градуировочных характеристик. | НДИ 02.01.06-2014 | ФР.1.31.2015.20716
Сталь | Хром | 0,001-35 | Метод атомно-эмиссионного спектрального анализа. Основан на возбуждении атомов элементов стали электрическим разрядом, разложении излучения в спектр, измерении аналитических сигналов, пропорциональных интенсивности или логарифму интенсивности спектральных линий и последующем определении массовой доли элементов с помощью градуировочных характеристик. | НДИ 02.01.04-2019 | ФР.1.31.2015.20710
Сталь | Церий | 0,001-0,2 | Метод атомно-эмиссионного спектрального анализа. Основан на возбуждении атомов элементов стали электрическим разрядом, разложении излучения в спектр, измерении аналитических сигналов, пропорциональных интенсивности или логарифму интенсивности спектральных линий и последующем определении массовой доли элементов с помощью градуировочных характеристик. | НДИ 02.01.04-2041 | ФР.1.31.2015.20710
Сталь | Цинк | 0,001-0,05 | Метод атомно-эмиссионного спектрального анализа. Основан на возбуждении атомов элементов стали электрическим разрядом, разложении излучения в спектр, измерении аналитических сигналов, пропорциональных интенсивности или логарифму интенсивности спектральных линий и последующем определении массовой доли элементов с помощью градуировочных характеристик. | НДИ 02.01.04-2034 | ФР.1.31.2015.20710
Сталь | Цирконий | 0,001-0,5 | Рентгенофлуоресцентный метод. Основан на зависимости интенсивности характеристических линий флуоресценции элемента от его массовой доли в пробе. Возбуждаемое первичным рентгеновским излучением характеристическое излучение элементов в пробе разлагается в спектр с последующим измерением аналитических сигналов и определением массовой доли элементов с помощью градуировочных характеристик. | НДИ 02.01.06-2014 | ФР.1.31.2015.20716
Сталь | Цирконий | 0,001-0,5 | Метод атомно-эмиссионного спектрального анализа. Основан на возбуждении атомов элементов стали электрическим разрядом, разложении излучения в спектр, измерении аналитических сигналов, пропорциональных интенсивности или логарифму интенсивности спектральных линий и последующем определении массовой доли элементов с помощью градуировочных характеристик. | НДИ 02.01.04-2031 | ФР.1.31.2015.20710
Чугун | Алюминий | 0,002-0,2 | Рентгенофлуоресцентный метод. Основан на зависимости интенсивности характеристических линий флуоресценции элемента от его массовой доли в пробе. Возбуждаемое первичным рентгеновским излучением характеристическое излучение элементов в пробе разлагается в спектр с последующим измерением аналитических сигналов и определением массовой доли элементов с помощью градуировочных характеристик. | НДИ 02.02.07-2015 | ФР.1.31.2015.20711
Чугун | Алюминий | 0,002-0,2 | Метод атомно-эмиссионного спектрального анализа. Основан на возбуждении атомов элементов электрическим разрядом, разложении излучения в спектр, измерении аналитических сигналов, пропорциональных интенсивности или логарифму интенсивности спектральных линий и последующем определении массовой доли элементов с помощью градуировочных характеристик. | НДИ 02.02.03-2014 | ФР.1.31.2015.19472
Чугун | Бор | 0,0002-0,05 | Метод атомно-эмиссионного спектрального анализа. Основан на возбуждении атомов элементов электрическим разрядом, разложении излучения в спектр, измерении аналитических сигналов, пропорциональных интенсивности или логарифму интенсивности спектральных линий и последующем определении массовой доли элементов с помощью градуировочных характеристик. | НДИ 02.02.03-2014 | ФР.1.31.2015.19472
Чугун | Ванадий | 0,001-1,0 | Рентгенофлуоресцентный метод. Основан на зависимости интенсивности характеристических линий флуоресценции элемента от его массовой доли в пробе. Возбуждаемое первичным рентгеновским излучением характеристическое излучение элементов в пробе разлагается в спектр с последующим измерением аналитических сигналов и определением массовой доли элементов с помощью градуировочных характеристик. | НДИ 02.02.07-2015 | ФР.1.31.2015.20711
Чугун | Ванадий | 0,001-1,0 | Метод атомно-эмиссионного спектрального анализа. Основан на возбуждении атомов элементов электрическим разрядом, разложении излучения в спектр, измерении аналитических сигналов, пропорциональных интенсивности или логарифму интенсивности спектральных линий и последующем определении массовой доли элементов с помощью градуировочных характеристик. | НДИ 02.02.03-2014 | ФР.1.31.2015.19472
Чугун | Вольфрам | 0,005-0,10 | Метод атомно-эмиссионного спектрального анализа. Основан на возбуждении атомов элементов электрическим разрядом, разложении излучения в спектр, измерении аналитических сигналов, пропорциональных интенсивности или логарифму интенсивности спектральных линий и последующем определении массовой доли элементов с помощью градуировочных характеристик. | НДИ 02.02.08-2022 Изменение № 1 от 02.05.2023 | ФР.1.31.2022.44765
Чугун | Кобальт | 0,01-0,5 | Рентгенофлуоресцентный метод. Основан на зависимости интенсивности характеристических линий флуоресценции элемента от его массовой доли в пробе. Возбуждаемое первичным рентгеновским излучением характеристическое излучение элементов в пробе разлагается в спектр с последующим измерением аналитических сигналов и определением массовой доли элементов с помощью градуировочных характеристик. | НДИ 02.02.07-2015 | ФР.1.31.2015.20711
Чугун | Кобальт | 0,001-0,5 | Метод атомно-эмиссионного спектрального анализа. Основан на возбуждении атомов элементов электрическим разрядом, разложении излучения в спектр, измерении аналитических сигналов, пропорциональных интенсивности или логарифму интенсивности спектральных линий и последующем определении массовой доли элементов с помощью градуировочных характеристик. | НДИ 02.02.03-2014 | ФР.1.31.2015.19472
Чугун | Кремний | 0,10-5,0 | Рентгенофлуоресцентный метод. Основан на зависимости интенсивности характеристических линий флуоресценции элемента от его массовой доли в пробе. Возбуждаемое первичным рентгеновским излучением характеристическое излучение элементов в пробе разлагается в спектр с последующим измерением аналитических сигналов и определением массовой доли элементов с помощью градуировочных характеристик. | НДИ 02.02.07-2015 | ФР.1.31.2015.20711
Чугун | Кремний | 0,1-5,0 | Метод атомно-эмиссионного спектрального анализа. Основан на возбуждении атомов элементов электрическим разрядом, разложении излучения в спектр, измерении аналитических сигналов, пропорциональных интенсивности или логарифму интенсивности спектральных линий и последующем определении массовой доли элементов с помощью градуировочных характеристик. | НДИ 02.02.03-2014 | ФР.1.31.2015.19472
Чугун | Магний | 0,001-0,2 | Рентгенофлуоресцентный метод. Основан на зависимости интенсивности характеристических линий флуоресценции элемента от его массовой доли в пробе. Возбуждаемое первичным рентгеновским излучением характеристическое излучение элементов в пробе разлагается в спектр с последующим измерением аналитических сигналов и определением массовой доли элементов с помощью градуировочных характеристик. | НДИ 02.02.07-2015 | ФР.1.31.2015.20711
Чугун | Магний | 0,001-0,2 | Метод атомно-эмиссионного спектрального анализа. Основан на возбуждении атомов элементов электрическим разрядом, разложении излучения в спектр, измерении аналитических сигналов, пропорциональных интенсивности или логарифму интенсивности спектральных линий и последующем определении массовой доли элементов с помощью градуировочных характеристик. | НДИ 02.02.03-2014 | ФР.1.31.2015.19472
Чугун | Марганец | 0,02-10,0 | Рентгенофлуоресцентный метод. Основан на зависимости интенсивности характеристических линий флуоресценции элемента от его массовой доли в пробе. Возбуждаемое первичным рентгеновским излучением характеристическое излучение элементов в пробе разлагается в спектр с последующим измерением аналитических сигналов и определением массовой доли элементов с помощью градуировочных характеристик. | НДИ 02.02.07-2015 | ФР.1.31.2015.20711
Чугун | Марганец | 0,02-10,0 | Метод атомно-эмиссионного спектрального анализа. Основан на возбуждении атомов элементов электрическим разрядом, разложении излучения в спектр, измерении аналитических сигналов, пропорциональных интенсивности или логарифму интенсивности спектральных линий и последующем определении массовой доли элементов с помощью градуировочных характеристик. | НДИ 02.02.03-2014 | ФР.1.31.2015.19472
Чугун | Медь | 0,005-10,0 | Рентгенофлуоресцентный метод. Основан на зависимости интенсивности характеристических линий флуоресценции элемента от его массовой доли в пробе. Возбуждаемое первичным рентгеновским излучением характеристическое излучение элементов в пробе разлагается в спектр с последующим измерением аналитических сигналов и определением массовой доли элементов с помощью градуировочных характеристик. | НДИ 02.02.07-2015 | ФР.1.31.2015.20711
Чугун | Медь | 0,005-10,0 | Метод атомно-эмиссионного спектрального анализа. Основан на возбуждении атомов элементов электрическим разрядом, разложении излучения в спектр, измерении аналитических сигналов, пропорциональных интенсивности или логарифму интенсивности спектральных линий и последующем определении массовой доли элементов с помощью градуировочных характеристик. | НДИ 02.02.03-2014 | ФР.1.31.2015.19472
Чугун | Молибден | 0,001-5,0 | Рентгенофлуоресцентный метод. Основан на зависимости интенсивности характеристических линий флуоресценции элемента от его массовой доли в пробе. Возбуждаемое первичным рентгеновским излучением характеристическое излучение элементов в пробе разлагается в спектр с последующим измерением аналитических сигналов и определением массовой доли элементов с помощью градуировочных характеристик. | НДИ 02.02.07-2015 | ФР.1.31.2015.20711
Чугун | Молибден | 0,001-5,0 | Метод атомно-эмиссионного спектрального анализа. Основан на возбуждении атомов элементов электрическим разрядом, разложении излучения в спектр, измерении аналитических сигналов, пропорциональных интенсивности или логарифму интенсивности спектральных линий и последующем определении массовой доли элементов с помощью градуировочных характеристик. | НДИ 02.02.03-2014 | ФР.1.31.2015.19472
Чугун | Мышьяк | 0,001-0,20 | Метод атомно-эмиссионного спектрального анализа. Основан на возбуждении атомов элементов электрическим разрядом, разложении излучения в спектр, измерении аналитических сигналов, пропорциональных интенсивности или логарифму интенсивности спектральных линий и последующем определении массовой доли элементов с помощью градуировочных характеристик. | НДИ 02.02.03-2014 | ФР.1.31.2015.19472
Чугун | Никель | 0,003-0,01 | Метод атомно-эмиссионного спектрального анализа. Основан на возбуждении атомов элементов электрическим разрядом, разложении излучения в спектр, измерении аналитических сигналов, пропорциональных интенсивности или логарифму интенсивности спектральных линий и последующем определении массовой доли элементов с помощью градуировочных характеристик. | НДИ 02.02.08-2022 Изменение № 1 от 02.05.2023 | ФР.1.31.2022.44765
Чугун | Никель | 0,01-25; | Метод атомно-эмиссионного спектрального анализа. Основан на возбуждении атомов элементов электрическим разрядом, разложении излучения в спектр, измерении аналитических сигналов, пропорциональных интенсивности или логарифму интенсивности спектральных линий и последующем определении массовой доли элементов с помощью градуировочных характеристик. | НДИ 02.02.03-2014 | ФР.1.31.2015.19472
Чугун | Никель | 0,01-25 | Рентгенофлуоресцентный метод. Основан на зависимости интенсивности характеристических линий флуоресценции элемента от его массовой доли в пробе. Возбуждаемое первичным рентгеновским излучением характеристическое излучение элементов в пробе разлагается в спектр с последующим измерением аналитических сигналов и определением массовой доли элементов с помощью градуировочных характеристик. | НДИ 02.02.07-2015 | ФР.1.31.2015.20711
Чугун | Ниобий | 0,002-1,0 | Метод атомно-эмиссионного спектрального анализа. Основан на возбуждении атомов элементов электрическим разрядом, разложении излучения в спектр, измерении аналитических сигналов, пропорциональных интенсивности или логарифму интенсивности спектральных линий и последующем определении массовой доли элементов с помощью градуировочных характеристик. | НДИ 02.02.03-2014 | ФР.1.31.2015.19472
Чугун | Олово | 0,0005-0,5 | Метод атомно-эмиссионного спектрального анализа. Основан на возбуждении атомов элементов электрическим разрядом, разложении излучения в спектр, измерении аналитических сигналов, пропорциональных интенсивности или логарифму интенсивности спектральных линий и последующем определении массовой доли элементов с помощью градуировочных характеристик. | НДИ 02.02.03-2014 | ФР.1.31.2015.19472
Чугун | Свинец | 0,002-0,05 | Метод атомно-эмиссионного спектрального анализа. Основан на возбуждении атомов элементов электрическим разрядом, разложении излучения в спектр, измерении аналитических сигналов, пропорциональных интенсивности или логарифму интенсивности спектральных линий и последующем определении массовой доли элементов с помощью градуировочных характеристик. | НДИ 02.02.03-2014 | ФР.1.31.2015.19472
Чугун | Сера | 0,002-0,20 | Метод атомно-эмиссионного спектрального анализа. Основан на возбуждении атомов элементов электрическим разрядом, разложении излучения в спектр, измерении аналитических сигналов, пропорциональных интенсивности или логарифму интенсивности спектральных линий и последующем определении массовой доли элементов с помощью градуировочных характеристик. | НДИ 02.02.03-2014 | ФР.1.31.2015.19472
Чугун | Сера | 0,002-0,20 | Рентгенофлуоресцентный метод. Основан на зависимости интенсивности характеристических линий флуоресценции элемента от его массовой доли в пробе. Возбуждаемое первичным рентгеновским излучением характеристическое излучение элементов в пробе разлагается в спектр с последующим измерением аналитических сигналов и определением массовой доли элементов с помощью градуировочных характеристик. | НДИ 02.02.07-2015 | ФР.1.31.2015.20711
Чугун | Сурьма | 0,001-0,20 | Метод атомно-эмиссионного спектрального анализа. Основан на возбуждении атомов элементов электрическим разрядом, разложении излучения в спектр, измерении аналитических сигналов, пропорциональных интенсивности или логарифму интенсивности спектральных линий и последующем определении массовой доли элементов с помощью градуировочных характеристик. | НДИ 02.02.03-2014 | ФР.1.31.2015.19472
Чугун | Титан | 0,001-0,5 | Рентгенофлуоресцентный метод. Основан на зависимости интенсивности характеристических линий флуоресценции элемента от его массовой доли в пробе. Возбуждаемое первичным рентгеновским излучением характеристическое излучение элементов в пробе разлагается в спектр с последующим измерением аналитических сигналов и определением массовой доли элементов с помощью градуировочных характеристик. | НДИ 02.02.07-2015 | ФР.1.31.2015.20711
Чугун | Титан | 0,001-0,5 | Метод атомно-эмиссионного спектрального анализа. Основан на возбуждении атомов элементов электрическим разрядом, разложении излучения в спектр, измерении аналитических сигналов, пропорциональных интенсивности или логарифму интенсивности спектральных линий и последующем определении массовой доли элементов с помощью градуировочных характеристик. | НДИ 02.02.03-2014 | ФР.1.31.2015.19472
Чугун | Углерод | 0,2-5,0 | Метод атомно-эмиссионного спектрального анализа. Основан на возбуждении атомов элементов электрическим разрядом, разложении излучения в спектр, измерении аналитических сигналов, пропорциональных интенсивности или логарифму интенсивности спектральных линий и последующем определении массовой доли элементов с помощью градуировочных характеристик. | НДИ 02.02.03-2014 | ФР.1.31.2015.19472
Чугун | Фосфор | 0,005-2,0 | Рентгенофлуоресцентный метод. Основан на зависимости интенсивности характеристических линий флуоресценции элемента от его массовой доли в пробе. Возбуждаемое первичным рентгеновским излучением характеристическое излучение элементов в пробе разлагается в спектр с последующим измерением аналитических сигналов и определением массовой доли элементов с помощью градуировочных характеристик. | НДИ 02.02.07-2015 | ФР.1.31.2015.20711
Чугун | Фосфор | 0,005-2,0 | Метод атомно-эмиссионного спектрального анализа. Основан на возбуждении атомов элементов электрическим разрядом, разложении излучения в спектр, измерении аналитических сигналов, пропорциональных интенсивности или логарифму интенсивности спектральных линий и последующем определении массовой доли элементов с помощью градуировочных характеристик. | НДИ 02.02.03-2014 | ФР.1.31.2015.19472
Чугун | Хром | 0,01-35 | Рентгенофлуоресцентный метод. Основан на зависимости интенсивности характеристических линий флуоресценции элемента от его массовой доли в пробе. Возбуждаемое первичным рентгеновским излучением характеристическое излучение элементов в пробе разлагается в спектр с последующим измерением аналитических сигналов и определением массовой доли элементов с помощью градуировочных характеристик. | НДИ 02.02.07-2015 | ФР.1.31.2015.20711
Чугун | Хром | 0,01-35 | Метод атомно-эмиссионного спектрального анализа. Основан на возбуждении атомов элементов электрическим разрядом, разложении излучения в спектр, измерении аналитических сигналов, пропорциональных интенсивности или логарифму интенсивности спектральных линий и последующем определении массовой доли элементов с помощью градуировочных характеристик. | НДИ 02.02.03-2014 | ФР.1.31.2015.19472
Чугун | Церий | 0,001-0,10 | Метод атомно-эмиссионного спектрального анализа. Основан на возбуждении атомов элементов электрическим разрядом, разложении излучения в спектр, измерении аналитических сигналов, пропорциональных интенсивности или логарифму интенсивности спектральных линий и последующем определении массовой доли элементов с помощью градуировочных характеристик. | НДИ 02.02.03-2014 | ФР.1.31.2015.19472
Чугун | Цинк | 0,005-0,05 | Метод атомно-эмиссионного спектрального анализа. Основан на возбуждении атомов элементов электрическим разрядом, разложении излучения в спектр, измерении аналитических сигналов, пропорциональных интенсивности или логарифму интенсивности спектральных линий и последующем определении массовой доли элементов с помощью градуировочных характеристик. | НДИ 02.02.08-2022 Изменение № 1 от 02.05.2023 | ФР.1.31.2022.44765